## SD3.0_5N(C)
SC27 | SD 3.0 x5N(C) |  |  | N-Side
| Std | FS bundle - X (max) | FS bundle – X | FS defect - X (max) | FS defect – X | FS remain - X (max) | FS remain – X |  |  | Long filament | Over Length | Dispersion
| CE | - | - | - | - | - | - | - | - | - | #NAME? | #NAME?
| CL | 1 | 0.2 | 2 | 1 | - | - | - | - | - | 0 | 3.8
| AL | 2 | 0.5 | 3 | 2 | - | - | - | - | - | 1 | 3.5
หมายเหตุ :
| * X เป็นค่าเฉลี่ยของ X max ใน 1 วัน ถ้าX max เกิน STD ให้ stop product ช่วงเวลานั้น แล้วไม่นำมาคำนวนค่า X | [9 empty] | ** กรณีเกิน STD ให้พิจารณาว่าเป็น spider net หรือไม่ ถ้าไม่ใช่สามารถขายได้
| Production Lot | Production date | Brand name | Side | B/N | B/N | Time |  |  | Flat Screen | [5 empty] | Remark
|  |  |  | (N or S) | (Date) | (No) |  | Machine no. | No. | Bundle (pcs) | Twist (pcs) | Tangle (pcs) | Defect (pcs) | Long filament | Remain (g)
| June'26 | 25-Jun-26 | SD 3.0 x5N(C) | 1KN | 60625 | 11001 | 8:10 | 6 | 1 | 0 | 0 | 0 | 0 | 0 | 0 | 7 Min
|  | 25-Jun-26 | SD 3.0 x5N(C) | 1KN | 60625 | 11001 | 8:10 | 3 | 2 | 0 | 0 | 0 | 0 | 0 | 0 | 7Min
|  | 25-Jun-26 | SD 3.0 x5N(C) | 1KN | 60625 | 11001 | 8:10 | 6 | 3 | 0 | 0 | 0 | 0 | 0 | 0 | 7 Min
|  | 25-Jun-26 | SD 3.0 x5N(C) | 1KN | 60625 | 11001 | 8:10 | 3 | 4 | 0 | 0 | 0 | 0 | 0 | 0 | 7Min
|  | 25-Jun-26 | SD 3.0 x5N(C) | 1KN | 60625 | 11001 | 8:10 | 6 | 5 | 0 | 0 | 0 | 0 | 0 | 0 | 7 Min
|  | 25-Jun-26 | SD 3.0 x5N(C) | 1KN | 60625 | 11001 | 8:10 | 3 | 6 | 0 | 0 | 0 | 0 | 0 | 0 | 7 Min
|  | 25-Jun-26 | SD 3.0 x5N(C) | 1KN | 60625 | 11001 | 8:10 | 6 | 7 | 0 | 0 | 0 | 0 | 0 | 0 | 7 Min
|  | 25-Jun-26 | SD 3.0 x5N(C) | 1KN | 60625 | 11001 | 8:10 | 6 | 8 | 0 | 0 | 0 | 0 | 0 | 0 | 7Min
|  | 25-Jun-26 | SD 3.0 x5N(C) | 1KN | 60625 | 11001 | 8:10 | 6 | 9 | 0 | 0 | 0 | 0 | 0 | 0 | 7 Min
|  | 25-Jun-26 | SD 3.0 x5N(C) | 1KN | 60625 | 11001 | 8:10 | 6 | 10 | 0 | 0 | 0 | 0 | 0 | 0 | 7 Min
|  | 25-Jun-26 | SD 3.0 x5N(C) | 1KN | 60625 | 11001 | 8:10 | 6 | 11 | 0 | 0 | 1 | 1 | 1 | 0 | 7Min
|  | 25-Jun-26 | SD 3.0 x5N(C) | 1KN | 60625 | 11001 | 8:10 | 6 | 12 | 0 | 0 | 0 | 0 | 0 | 0 | 7 Min
|  | 25-Jun-26 | SD 3.0 x5N(C) | 1KN | 60625 | 11001 | 8:10 | 6 | 13 | 0 | 0 | 0 | 0 | 0 | 0 | 7Min
|  | 25-Jun-26 | SD 3.0 x5N(C) | 1KN | 60625 | 11001 | 8:10 | 6 | 14 | 0 | 0 | 0 | 0 | 0 | 0 | 7 Min
|  | 25-Jun-26 | SD 3.0 x5N(C) | 1KN | 60625 | 11001 | 8:10 | 6 | 15 | 0 | 0 | 0 | 0 | 0 | 0 | 7Min
| Production Lot | Production date | Brand name | Side | B/N | B/N | Time |  |  | Flat Screen | [5 empty] | Remark
|  |  |  | (N or S) | (Date) | (No) |  | Machine no. | No. | Bundle (pcs) | Twist (pcs) | Tangle (pcs) | Defect (pcs) | Long filament | Remain (g)
| June'26 | 25-Jun-26 | SD 3.0 x5N(C) | 1KN | 60625 | 11001 | 8:10 | 6 | 1 | 0 | 0 | 0 | 0 | 0 | 0 | 8Min
|  | 25-Jun-26 | SD 3.0 x5N(C) | 1KN | 60625 | 11001 | 8:10 | 3 | 2 | 0 | 0 | 0 | 0 | 0 | 0 | 8Min
|  | 25-Jun-26 | SD 3.0 x5N(C) | 1KN | 60625 | 11001 | 8:10 | 6 | 3 | 0 | 0 | 0 | 0 | 0 | 0 | 8Min
|  | 25-Jun-26 | SD 3.0 x5N(C) | 1KN | 60625 | 11001 | 8:10 | 3 | 4 | 0 | 0 | 0 | 0 | 0 | 0 | 8Min
|  | 25-Jun-26 | SD 3.0 x5N(C) | 1KN | 60625 | 11001 | 8:10 | 6 | 5 | 0 | 0 | 0 | 0 | 0 | 0 | 8Min
|  | 25-Jun-26 | SD 3.0 x5N(C) | 1KN | 60625 | 11001 | 8:10 | 3 | 6 | 0 | 0 | 0 | 0 | 0 | 0 | 8Min
|  | 25-Jun-26 | SD 3.0 x5N(C) | 1KN | 60625 | 11001 | 8:10 | 6 | 7 | 0 | 0 | 0 | 0 | 0 | 0 | 8Min
|  | 25-Jun-26 | SD 3.0 x5N(C) | 1KN | 60625 | 11001 | 8:10 | 3 | 8 | 0 | 0 | 0 | 0 | 0 | 0 | 8Min
|  | 25-Jun-26 | SD 3.0 x5N(C) | 1KN | 60625 | 11001 | 8:10 | 6 | 9 | 0 | 0 | 0 | 0 | 0 | 0 | 8Min
|  | 25-Jun-26 | SD 3.0 x5N(C) | 1KN | 60625 | 11001 | 8:10 | 3 | 10 | 0 | 0 | 0 | 0 | 0 | 0 | 8Min
|  | 25-Jun-26 | SD 3.0 x5N(C) | 1KN | 60625 | 11001 | 8:10 | 6 | 11 | 0 | 0 | 0 | 0 | 0 | 0 | 8Min
|  | 25-Jun-26 | SD 3.0 x5N(C) | 1KN | 60625 | 11001 | 8:10 | 3 | 12 | 0 | 0 | 0 | 0 | 0 | 0 | 8Min
|  | 25-Jun-26 | SD 3.0 x5N(C) | 1KN | 60625 | 11001 | 8:10 | 6 | 13 | 0 | 0 | 0 | 0 | 0 | 0 | 8Min
|  | 25-Jun-26 | SD 3.0 x5N(C) | 1KN | 60625 | 11001 | 8:10 | 3 | 14 | 0 | 0 | 0 | 0 | 0 | 0 | 8Min
|  | 25-Jun-26 | SD 3.0 x5N(C) | 1KN | 60625 | 11001 | 8:10 | 6 | 15 | 0 | 0 | 0 | 0 | 0 | 0 | 8Min
| Production Lot | Production date | Brand name | Side | B/N | B/N | Time |  |  | Flat Screen | [5 empty] | Remark
|  |  |  | (N or S) | (Date) | (No) |  | Machine no. | No. | Bundle (pcs) | Twist (pcs) | Tangle (pcs) | Defect (pcs) | Long filament | Remain (g)
| June'26 | 25-Jun-26 | SD 3.0 x5N(C) | 1KN | 60625 | 11001 | 8:10 | 3 | 1 | 0 | 0 | 0 | 0 | 0 | 0 | 9Min
|  | 25-Jun-26 | SD 3.0 x5N(C) | 1KN | 60625 | 11001 | 8:10 | 6 | 2 | 0 | 0 | 0 | 0 | 0 | 0 | 9Min
|  | 25-Jun-26 | SD 3.0 x5N(C) | 1KN | 60625 | 11001 | 8:10 | 6 | 3 | 0 | 0 | 0 | 0 | 0 | 0 | 9Min
|  | 25-Jun-26 | SD 3.0 x5N(C) | 1KN | 60625 | 11001 | 8:10 | 3 | 4 | 0 | 0 | 0 | 0 | 0 | 0 | 9Min
|  | 25-Jun-26 | SD 3.0 x5N(C) | 1KN | 60625 | 11001 | 8:10 | 6 | 5 | 0 | 0 | 0 | 0 | 0 | 0 | 9Min
|  | 25-Jun-26 | SD 3.0 x5N(C) | 1KN | 60625 | 11001 | 8:10 | 3 | 6 | 0 | 0 | 0 | 0 | 0 | 0 | 9Min
|  | 25-Jun-26 | SD 3.0 x5N(C) | 1KN | 60625 | 11001 | 8:10 | 6 | 7 | 0 | 0 | 0 | 0 | 0 | 0 | 9Min
|  | 25-Jun-26 | SD 3.0 x5N(C) | 1KN | 60625 | 11001 | 8:10 | 3 | 8 | 0 | 0 | 0 | 0 | 0 | 0 | 9Min
|  | 25-Jun-26 | SD 3.0 x5N(C) | 1KN | 60625 | 11001 | 8:10 | 6 | 9 | 0 | 0 | 0 | 0 | 0 | 0 | 9Min
|  | 25-Jun-26 | SD 3.0 x5N(C) | 1KN | 60625 | 11001 | 8:10 | 3 | 10 | 0 | 0 | 0 | 0 | 0 | 0 | 9Min
|  | 25-Jun-26 | SD 3.0 x5N(C) | 1KN | 60625 | 11001 | 8:10 | 3 | 11 | 0 | 0 | 0 | 0 | 0 | 0 | 9Min
|  | 25-Jun-26 | SD 3.0 x5N(C) | 1KN | 60625 | 11001 | 8:10 | 6 | 12 | 0 | 0 | 0 | 0 | 0 | 0 | 9Min
|  | 25-Jun-26 | SD 3.0 x5N(C) | 1KN | 60625 | 11001 | 8:10 | 3 | 13 | 0 | 0 | 0 | 0 | 0 | 0 | 9Min
|  | 25-Jun-26 | SD 3.0 x5N(C) | 1KN | 60625 | 11001 | 8:10 | 6 | 14 | 0 | 0 | 0 | 0 | 0 | 0 | 9Min
|  | 25-Jun-26 | SD 3.0 x5N(C) | 1KN | 60625 | 11001 | 8:10 | 6 | 15 | 0 | 0 | 0 | 0 | 0 | 0 | 9Min
| Production Lot | Production date | Brand name | Side | B/N | B/N | Time |  |  | Flat Screen | [5 empty] | Remark
|  |  |  | (N or S) | (Date) | (No) |  | Machine no. | No. | Bundle (pcs) | Twist (pcs) | Tangle (pcs) | Defect (pcs) | Long filament | Remain (g)
| June'26 | 25-Jun-26 | SD 3.0 x5N(C) | 1KN | 60625 | 11001 | 8:10 | 3 | 1 | 0 | 0 | 0 | 0 | 0 | 0 | 10Min
|  | 25-Jun-26 | SD 3.0 x5N(C) | 1KN | 60625 | 11001 | 8:10 | 6 | 2 | 0 | 0 | 0 | 0 | 0 | 0 | 10Min
|  | 25-Jun-26 | SD 3.0 x5N(C) | 1KN | 60625 | 11001 | 8:10 | 3 | 3 | 0 | 0 | 0 | 0 | 0 | 0 | 10Min
|  | 25-Jun-26 | SD 3.0 x5N(C) | 1KN | 60625 | 11001 | 8:10 | 6 | 4 | 0 | 0 | 0 | 0 | 0 | 0 | 10Min
|  | 25-Jun-26 | SD 3.0 x5N(C) | 1KN | 60625 | 11001 | 8:10 | 3 | 5 | 0 | 0 | 0 | 0 | 0 | 0 | 10Min
|  | 25-Jun-26 | SD 3.0 x5N(C) | 1KN | 60625 | 11001 | 8:10 | 6 | 6 | 0 | 0 | 0 | 0 | 0 | 0 | 10Min
|  | 25-Jun-26 | SD 3.0 x5N(C) | 1KN | 60625 | 11001 | 8:10 | 3 | 7 | 0 | 0 | 0 | 0 | 0 | 0 | 10Min
|  | 25-Jun-26 | SD 3.0 x5N(C) | 1KN | 60625 | 11001 | 8:10 | 6 | 8 | 0 | 0 | 0 | 0 | 0 | 0 | 10Min
|  | 25-Jun-26 | SD 3.0 x5N(C) | 1KN | 60625 | 11001 | 8:10 | 3 | 9 | 0 | 0 | 0 | 0 | 0 | 0 | 10Min
|  | 25-Jun-26 | SD 3.0 x5N(C) | 1KN | 60625 | 11001 | 8:10 | 6 | 10 | 0 | 0 | 0 | 0 | 0 | 0 | 10Min
|  | 25-Jun-26 | SD 3.0 x5N(C) | 1KN | 60625 | 11001 | 8:10 | 3 | 11 | 0 | 0 | 0 | 0 | 0 | 0 | 10Min
|  | 25-Jun-26 | SD 3.0 x5N(C) | 1KN | 60625 | 11001 | 8:10 | 6 | 12 | 0 | 0 | 0 | 0 | 0 | 0 | 10Min
|  | 25-Jun-26 | SD 3.0 x5N(C) | 1KN | 60625 | 11001 | 8:10 | 3 | 13 | 0 | 0 | 0 | 0 | 0 | 0 | 10Min
|  | 25-Jun-26 | SD 3.0 x5N(C) | 1KN | 60625 | 11001 | 8:10 | 6 | 14 | 0 | 0 | 0 | 0 | 0 | 0 | 10Min
|  | 25-Jun-26 | SD 3.0 x5N(C) | 1KN | 60625 | 11001 | 8:10 | 3 | 15 | 0 | 0 | 0 | 0 | 0 | 0 | 10Min

## SD0.5_5N(E)
SC27 | SD 0.5 x5N(E) |  |  | N-Side
| Std | FS bundle - X (max) | FS bundle – X | FS defect - X (max) | FS defect – X | FS remain - X (max) | FS remain – X |  |  | Long filament | Over Length | Dispersion
| CE | - | - | - | - | #NAME? | #NAME? |  |  | #NAME? | - | -
| CL | 1 | 0.2 | 3 | 0.9 | #NAME? | #NAME? |  |  | #NAME? | 0 | 3.8
| AL | 2 | 0.3 | 5 | 1.3 | #NAME? | #NAME? |  |  | #NAME? | 1 | 3.5
หมายเหตุ :
| * X เป็นค่าเฉลี่ยของ X max ใน 1 วัน ถ้าX max เกิน STD ให้ stop product ช่วงเวลานั้น แล้วไม่นำมาคำนวนค่า X | [9 empty] | ** กรณีเกิน STD ให้พิจารณาว่าเป็น spider net หรือไม่ ถ้าไม่ใช่สามารถขายได้
| Production Lot | Production date | Brand name | Side | B/N | B/N | Time |  |  | Flat Screen | [5 empty] | Remark
|  |  |  | (N or S) | (Date) | (No) |  | Machine no. | No. | Bundle (pcs) | Twist (pcs) | Tangle (pcs) | Defect (pcs) | Long filament | Remain (g)
| June'26 | 22-Jun-26 | SD 0.5 x5N(E) | 4KN | 60622 | 41106 | 9:48 | 6 | 1 | 0 | 0 | 0 | 0 | 0 | 0 | 7 Min
|  | 22-Jun-26 | SD 0.5 x5N(E) | 4KN | 60622 | 41106 | 9:48 | 6 | 2 | 0 | 0 | 0 | 0 | 0 | 0 | 7Min
|  | 22-Jun-26 | SD 0.5 x5N(E) | 4KN | 60622 | 41106 | 9:48 | 6 | 3 | 0 | 0 | 0 | 0 | 0 | 0 | 7 Min
|  | 22-Jun-26 | SD 0.5 x5N(E) | 4KN | 60622 | 41106 | 9:48 | 6 | 4 | 0 | 0 | 0 | 0 | 0 | 0 | 7Min
|  | 22-Jun-26 | SD 0.5 x5N(E) | 4KN | 60622 | 41106 | 9:48 | 6 | 5 | 0 | 0 | 0 | 0 | 1 | 0 | 7 Min
|  | 22-Jun-26 | SD 0.5 x5N(E) | 4KN | 60622 | 41106 | 9:48 | 6 | 6 | 0 | 0 | 0 | 0 | 1 | 0 | 7 Min
|  | 22-Jun-26 | SD 0.5 x5N(E) | 4KN | 60622 | 41106 | 9:48 | 6 | 7 | 0 | 0 | 0 | 0 | 0 | 0 | 7 Min
|  | 22-Jun-26 | SD 0.5 x5N(E) | 4KN | 60622 | 41106 | 9:48 | 6 | 8 | 0 | 0 | 0 | 0 | 0 | 0 | 7Min
|  | 22-Jun-26 | SD 0.5 x5N(E) | 4KN | 60622 | 41106 | 9:48 | 3 | 9 | 0 | 0 | 0 | 0 | 0 | 0 | 7 Min
|  | 22-Jun-26 | SD 0.5 x5N(E) | 4KN | 60622 | 41106 | 9:48 | 6 | 10 | 0 | 0 | 0 | 0 | 1 | 0 | 7 Min
|  | 22-Jun-26 | SD 0.5 x5N(E) | 4KN | 60622 | 41106 | 9:48 | 3 | 11 | 0 | 0 | 1 | 1 | 0 | 0 | 7Min
|  | 22-Jun-26 | SD 0.5 x5N(E) | 4KN | 60622 | 41106 | 9:48 | 6 | 12 | 0 | 0 | 0 | 0 | 0 | 0 | 7 Min
|  | 22-Jun-26 | SD 0.5 x5N(E) | 4KN | 60622 | 41106 | 9:48 | 3 | 13 | 0 | 0 | 0 | 0 | 0 | 0 | 7Min
|  | 22-Jun-26 | SD 0.5 x5N(E) | 4KN | 60622 | 41106 | 9:48 | 6 | 14 | 0 | 0 | 0 | 0 | 0 | 0 | 7 Min
|  | 22-Jun-26 | SD 0.5 x5N(E) | 4KN | 60622 | 41106 | 9:48 | 3 | 15 | 0 | 0 | 0 | 0 | 0 | 0 | 7Min
| Production Lot | Production date | Brand name | Side | B/N | B/N | Time |  |  | Flat Screen | [5 empty] | Remark
|  |  |  | (N or S) | (Date) | (No) |  | Machine no. | No. | Bundle (pcs) | Twist (pcs) | Tangle (pcs) | Defect (pcs) | Long filament | Remain (g)
| June'26 | 22-Jun-26 | SD 0.5 x5N(E) | 4KN | 60622 | 41106 | 9:48 | 6 | 1 | 0 | 0 | 0 | 0 | 0 | 0 | 8Min
|  | 22-Jun-26 | SD 0.5 x5N(E) | 4KN | 60622 | 41106 | 9:48 | 3 | 2 | 0 | 0 | 0 | 0 | 0 | 0 | 8Min
|  | 22-Jun-26 | SD 0.5 x5N(E) | 4KN | 60622 | 41106 | 9:48 | 6 | 3 | 0 | 0 | 0 | 0 | 0 | 0 | 8Min
|  | 22-Jun-26 | SD 0.5 x5N(E) | 4KN | 60622 | 41106 | 9:48 | 3 | 4 | 0 | 0 | 0 | 0 | 0 | 0 | 8Min
|  | 22-Jun-26 | SD 0.5 x5N(E) | 4KN | 60622 | 41106 | 9:48 | 6 | 5 | 0 | 0 | 0 | 0 | 0 | 0 | 8Min
|  | 22-Jun-26 | SD 0.5 x5N(E) | 4KN | 60622 | 41106 | 9:48 | 3 | 6 | 0 | 0 | 0 | 0 | 0 | 0 | 8Min
|  | 22-Jun-26 | SD 0.5 x5N(E) | 4KN | 60622 | 41106 | 9:48 | 6 | 7 | 0 | 0 | 0 | 0 | 0 | 0 | 8Min
|  | 22-Jun-26 | SD 0.5 x5N(E) | 4KN | 60622 | 41106 | 9:48 | 3 | 8 | 1 | 0 | 0 | 0 | 3 | 0 | 8Min
|  | 22-Jun-26 | SD 0.5 x5N(E) | 4KN | 60622 | 41106 | 9:48 | 6 | 9 | 0 | 0 | 8 | 8 | 0 | 0 | 8Min
|  | 22-Jun-26 | SD 0.5 x5N(E) | 4KN | 60622 | 41106 | 9:48 | 3 | 10 | 0 | 0 | 0 | 0 | 0 | 0 | 8Min
|  | 22-Jun-26 | SD 0.5 x5N(E) | 4KN | 60622 | 41106 | 9:48 | 3 | 11 | 0 | 0 | 0 | 0 | 1 | 0 | 8Min
|  | 22-Jun-26 | SD 0.5 x5N(E) | 4KN | 60622 | 41106 | 9:48 | 6 | 12 | 0 | 0 | 16 | 16 | 0 | 0 | 8Min
|  | 22-Jun-26 | SD 0.5 x5N(E) | 4KN | 60622 | 41106 | 9:48 | 3 | 13 | 0 | 0 | 0 | 0 | 0 | 0 | 8Min
|  | 22-Jun-26 | SD 0.5 x5N(E) | 4KN | 60622 | 41106 | 9:48 | 6 | 14 | 0 | 0 | 0 | 0 | 0 | 0 | 8Min
|  | 22-Jun-26 | SD 0.5 x5N(E) | 4KN | 60622 | 41106 | 9:48 | 3 | 15 | 0 | 0 | 0 | 0 | 0 | 0 | 8Min
| Production Lot | Production date | Brand name | Side | B/N | B/N | Time |  |  | Flat Screen | [5 empty] | Remark
|  |  |  | (N or S) | (Date) | (No) |  | Machine no. | No. | Bundle (pcs) | Twist (pcs) | Tangle (pcs) | Defect (pcs) | Long filament | Remain (g)
| June'26 | 22-Jun-26 | SD 0.5 x5N(E) | 4KN | 60622 | 41106 | 9:48 | 6 | 1 | 0 | 0 | 0 | 0 | 0 | 0 | 9Min
|  | 22-Jun-26 | SD 0.5 x5N(E) | 4KN | 60622 | 41106 | 9:48 | 3 | 2 | 0 | 0 | 0 | 0 | 0 | 0 | 9Min
|  | 22-Jun-26 | SD 0.5 x5N(E) | 4KN | 60622 | 41106 | 9:48 | 6 | 3 | 0 | 0 | 0 | 0 | 0 | 0 | 9Min
|  | 22-Jun-26 | SD 0.5 x5N(E) | 4KN | 60622 | 41106 | 9:48 | 3 | 4 | 0 | 0 | 0 | 0 | 0 | 0 | 9Min
|  | 22-Jun-26 | SD 0.5 x5N(E) | 4KN | 60622 | 41106 | 9:48 | 6 | 5 | 0 | 0 | 0 | 0 | 0 | 0 | 9Min
|  | 22-Jun-26 | SD 0.5 x5N(E) | 4KN | 60622 | 41106 | 9:48 | 3 | 6 | 0 | 0 | 0 | 0 | 0 | 0 | 9Min
|  | 22-Jun-26 | SD 0.5 x5N(E) | 4KN | 60622 | 41106 | 9:48 | 6 | 7 | 0 | 0 | 0 | 0 | 0 | 0 | 9Min
|  | 22-Jun-26 | SD 0.5 x5N(E) | 4KN | 60622 | 41106 | 9:48 | 3 | 8 | 0 | 0 | 0 | 0 | 0 | 0 | 9Min
|  | 22-Jun-26 | SD 0.5 x5N(E) | 4KN | 60622 | 41106 | 9:48 | 3 | 9 | 0 | 0 | 0 | 0 | 0 | 0 | 9Min
|  | 22-Jun-26 | SD 0.5 x5N(E) | 4KN | 60622 | 41106 | 9:48 | 6 | 10 | 0 | 0 | 1 | 1 | 0 | 0 | 9Min
|  | 22-Jun-26 | SD 0.5 x5N(E) | 4KN | 60622 | 41106 | 9:48 | 3 | 11 | 0 | 0 | 0 | 0 | 0 | 0 | 9Min
|  | 22-Jun-26 | SD 0.5 x5N(E) | 4KN | 60622 | 41106 | 9:48 | 6 | 12 | 0 | 0 | 0 | 0 | 0 | 0 | 9Min
|  | 22-Jun-26 | SD 0.5 x5N(E) | 4KN | 60622 | 41106 | 9:48 | 6 | 13 | 0 | 0 | 0 | 0 | 0 | 0 | 9Min
|  | 22-Jun-26 | SD 0.5 x5N(E) | 4KN | 60622 | 41106 | 9:48 | 3 | 14 | 0 | 0 | 0 | 0 | 0 | 0 | 9Min
|  | 22-Jun-26 | SD 0.5 x5N(E) | 4KN | 60622 | 41106 | 9:48 | 6 | 15 | 0 | 0 | 0 | 0 | 0 | 0 | 9Min
| Production Lot | Production date | Brand name | Side | B/N | B/N | Time |  |  | Flat Screen | [5 empty] | Remark
|  |  |  | (N or S) | (Date) | (No) |  | Machine no. | No. | Bundle (pcs) | Twist (pcs) | Tangle (pcs) | Defect (pcs) | Long filament | Remain (g)
| June'26 | 22-Jun-26 | SD 0.5 x5N(E) | 4KN | 60622 | 41106 | 9:48 | 6 | 1 | 0 | 0 | 0 | 0 | 0 | 0 | 10Min
|  | 22-Jun-26 | SD 0.5 x5N(E) | 4KN | 60622 | 41106 | 9:48 | 3 | 2 | 0 | 0 | 0 | 0 | 0 | 0 | 10Min
|  | 22-Jun-26 | SD 0.5 x5N(E) | 4KN | 60622 | 41106 | 9:48 | 6 | 3 | 0 | 0 | 0 | 0 | 0 | 0 | 10Min
|  | 22-Jun-26 | SD 0.5 x5N(E) | 4KN | 60622 | 41106 | 9:48 | 3 | 4 | 0 | 0 | 0 | 0 | 0 | 0 | 10Min
|  | 22-Jun-26 | SD 0.5 x5N(E) | 4KN | 60622 | 41106 | 9:48 | 6 | 5 | 0 | 0 | 1 | 1 | 0 | 0 | 10Min
|  | 22-Jun-26 | SD 0.5 x5N(E) | 4KN | 60622 | 41106 | 9:48 | 3 | 6 | 0 | 0 | 0 | 0 | 0 | 0 | 10Min
|  | 22-Jun-26 | SD 0.5 x5N(E) | 4KN | 60622 | 41106 | 9:48 | 6 | 7 | 0 | 0 | 0 | 0 | 0 | 0 | 10Min
|  | 22-Jun-26 | SD 0.5 x5N(E) | 4KN | 60622 | 41106 | 9:48 | 3 | 8 | 0 | 0 | 0 | 0 | 0 | 0 | 10Min
|  | 22-Jun-26 | SD 0.5 x5N(E) | 4KN | 60622 | 41106 | 9:48 | 3 | 9 | 0 | 0 | 9 | 9 | 0 | 0 | 10Min
|  | 22-Jun-26 | SD 0.5 x5N(E) | 4KN | 60622 | 41106 | 9:48 | 6 | 10 | 0 | 0 | 0 | 0 | 0 | 0 | 10Min
|  | 22-Jun-26 | SD 0.5 x5N(E) | 4KN | 60622 | 41106 | 9:48 | 3 | 11 | 0 | 0 | 0 | 0 | 0 | 0 | 10Min
|  | 22-Jun-26 | SD 0.5 x5N(E) | 4KN | 60622 | 41106 | 9:48 | 6 | 12 | 0 | 0 | 0 | 0 | 0 | 0 | 10Min
|  | 22-Jun-26 | SD 0.5 x5N(E) | 4KN | 60622 | 41106 | 9:48 | 6 | 13 | 0 | 0 | 0 | 0 | 0 | 0 | 10Min
|  | 22-Jun-26 | SD 0.5 x5N(E) | 4KN | 60622 | 41106 | 9:48 | 3 | 14 | 0 | 0 | 0 | 0 | 0 | 0 | 10Min
|  | 22-Jun-26 | SD 0.5 x5N(E) | 4KN | 60622 | 41106 | 9:48 | 6 | 15 | 0 | 0 | 0 | 0 | 1 | 0 | 10Min

## SD1.1_5NU(E)
SC27 | SD 1.1 x5NU(E) |  |  | N-Side
| Std | FS bundle - X (max) | FS bundle – X | FS defect - X (max) | FS defect – X | FS remain - X (max) | FS remain – X |  |  | Long filament | Over Length | Dispersion
| CE | #REF! | #REF! | #REF! | #REF! | #REF! | #REF! | #REF! |  | #NAME? | - | -
| CL | #REF! | #REF! | #REF! | #REF! | #REF! | #REF! | - |  | 2 | 0 | 3.8
| AL | #REF! | #REF! | #REF! | #REF! | #REF! | #REF! | - |  | 4 | 1 | 3.5
หมายเหตุ :
| * X เป็นค่าเฉลี่ยของ X max ใน 1 วัน ถ้าX max เกิน STD ให้ stop product ช่วงเวลานั้น แล้วไม่นำมาคำนวนค่า X | [9 empty] | ** กรณีเกิน STD ให้พิจารณาว่าเป็น spider net หรือไม่ ถ้าไม่ใช่สามารถขายได้
| Production Lot | Production date | Brand name | Side | B/N | B/N | Time |  |  | Flat Screen | [5 empty] | Remark
|  |  |  | (N or S) | (Date) | (No) |  | Machine no. | No. | Bundle (pcs) | Twist (pcs) | Tangle (pcs) | Defect (pcs) | Long filament | Remain (g)
| June'26 | 22-Jun-26 | SD 1.1 x5NU(E) | 5KN | 60622 | 51073 | 8:49 | 6 | 1 | 0 | 0 | 9 | 9 | 1 | 0 | 7 Min
|  | 22-Jun-26 | SD 1.1 x5NU(E) | 5KN | 60622 | 51073 | 8:49 | 3 | 2 | 0 | 0 | 0 | 0 | 1 | 0 | 7Min
|  | 22-Jun-26 | SD 1.1 x5NU(E) | 5KN | 60622 | 51073 | 8:49 | 6 | 3 | 0 | 0 | 0 | 0 | 0 | 0 | 7 Min
|  | 22-Jun-26 | SD 1.1 x5NU(E) | 5KN | 60622 | 51073 | 8:49 | 3 | 4 | 0 | 0 | 0 | 0 | 0 | 0 | 7Min
|  | 22-Jun-26 | SD 1.1 x5NU(E) | 5KN | 60622 | 51073 | 8:49 | 6 | 5 | 0 | 0 | 4 | 4 | 1 | 0 | 7 Min
|  | 22-Jun-26 | SD 1.1 x5NU(E) | 5KN | 60622 | 51073 | 8:49 | 3 | 6 | 0 | 0 | 0 | 0 | 0 | 0 | 7 Min
|  | 22-Jun-26 | SD 1.1 x5NU(E) | 5KN | 60622 | 51073 | 8:49 | 6 | 7 | 0 | 0 | 0 | 0 | 0 | 0 | 7 Min
|  | 22-Jun-26 | SD 1.1 x5NU(E) | 5KN | 60622 | 51073 | 8:49 | 3 | 8 | 0 | 0 | 1 | 1 | 0 | 0 | 7Min
|  | 22-Jun-26 | SD 1.1 x5NU(E) | 5KN | 60622 | 51073 | 8:49 | 6 | 9 | 0 | 0 | 1 | 1 | 1 | 0 | 7 Min
|  | 22-Jun-26 | SD 1.1 x5NU(E) | 5KN | 60622 | 51073 | 8:49 | 3 | 10 | 0 | 0 | 0 | 0 | 0 | 0 | 7 Min
|  | 22-Jun-26 | SD 1.1 x5NU(E) | 5KN | 60622 | 51073 | 8:49 | 6 | 11 | 0 | 0 | 0 | 0 | 0 | 0 | 7Min
|  | 22-Jun-26 | SD 1.1 x5NU(E) | 5KN | 60622 | 51073 | 8:49 | 3 | 12 | 0 | 0 | 0 | 0 | 0 | 0 | 7 Min
|  | 22-Jun-26 | SD 1.1 x5NU(E) | 5KN | 60622 | 51073 | 8:49 | 6 | 13 | 0 | 0 | 0 | 0 | 0 | 0 | 7Min
|  | 22-Jun-26 | SD 1.1 x5NU(E) | 5KN | 60622 | 51073 | 8:49 | 3 | 14 | 0 | 0 | 1 | 1 | 0 | 0 | 7 Min
|  | 22-Jun-26 | SD 1.1 x5NU(E) | 5KN | 60622 | 51073 | 8:49 | 6 | 15 | 0 | 0 | 2 | 2 | 0 | 0 | 7Min
| Production Lot | Production date | Brand name | Side | B/N | B/N | Time |  |  | Flat Screen | [5 empty] | Remark
|  |  |  | (N or S) | (Date) | (No) |  | Machine no. | No. | Bundle (pcs) | Twist (pcs) | Tangle (pcs) | Defect (pcs) | Long filament | Remain (g)
| June'26 | 22-Jun-26 | SD 1.1 x5NU(E) | 5KN | 60622 | 51073 | 8:49 | 3 | 1 | 0 | 0 | 0 | 0 | 1 | 0 | 8Min
|  | 22-Jun-26 | SD 1.1 x5NU(E) | 5KN | 60622 | 51073 | 8:49 | 6 | 2 | 0 | 0 | 0 | 0 | 1 | 0 | 8Min
|  | 22-Jun-26 | SD 1.1 x5NU(E) | 5KN | 60622 | 51073 | 8:49 | 3 | 3 | 0 | 0 | 0 | 0 | 0 | 0 | 8Min
|  | 22-Jun-26 | SD 1.1 x5NU(E) | 5KN | 60622 | 51073 | 8:49 | 6 | 4 | 0 | 0 | 5 | 5 | 0 | 0 | 8Min
|  | 22-Jun-26 | SD 1.1 x5NU(E) | 5KN | 60622 | 51073 | 8:49 | 6 | 5 | 0 | 0 | 0 | 0 | 1 | 0 | 8Min
|  | 22-Jun-26 | SD 1.1 x5NU(E) | 5KN | 60622 | 51073 | 8:49 | 3 | 6 | 0 | 0 | 5 | 5 | 0 | 0 | 8Min
|  | 22-Jun-26 | SD 1.1 x5NU(E) | 5KN | 60622 | 51073 | 8:49 | 6 | 7 | 0 | 0 | 2 | 2 | 1 | 0 | 8Min
|  | 22-Jun-26 | SD 1.1 x5NU(E) | 5KN | 60622 | 51073 | 8:49 | 3 | 8 | 0 | 0 | 13 | 13 | 0 | 0 | 8Min
|  | 22-Jun-26 | SD 1.1 x5NU(E) | 5KN | 60622 | 51073 | 8:49 | 6 | 9 | 0 | 0 | 0 | 0 | 0 | 0 | 8Min
|  | 22-Jun-26 | SD 1.1 x5NU(E) | 5KN | 60622 | 51073 | 8:49 | 3 | 10 | 0 | 0 | 3 | 3 | 0 | 0 | 8Min
|  | 22-Jun-26 | SD 1.1 x5NU(E) | 5KN | 60622 | 51073 | 8:49 | 6 | 11 | 0 | 0 | 0 | 0 | 1 | 0 | 8Min
|  | 22-Jun-26 | SD 1.1 x5NU(E) | 5KN | 60622 | 51073 | 8:49 | 3 | 12 | 0 | 0 | 0 | 0 | 0 | 0 | 8Min
|  | 22-Jun-26 | SD 1.1 x5NU(E) | 5KN | 60622 | 51073 | 8:49 | 6 | 13 | 0 | 0 | 1 | 1 | 0 | 0 | 8Min
|  | 22-Jun-26 | SD 1.1 x5NU(E) | 5KN | 60622 | 51073 | 8:49 | 3 | 14 | 0 | 0 | 0 | 0 | 0 | 0 | 8Min
|  | 22-Jun-26 | SD 1.1 x5NU(E) | 5KN | 60622 | 51073 | 8:49 | 6 | 15 | 0 | 0 | 0 | 0 | 2 | 0 | 8Min
| Production Lot | Production date | Brand name | Side | B/N | B/N | Time |  |  | Flat Screen | [5 empty] | Remark
|  |  |  | (N or S) | (Date) | (No) |  | Machine no. | No. | Bundle (pcs) | Twist (pcs) | Tangle (pcs) | Defect (pcs) | Long filament | Remain (g)
| June'26 | 22-Jun-26 | SD 1.1 x5NU(E) | 5KN | 60622 | 51073 | 8:49 | 3 | 1 | 0 | 0 | 0 | 0 | 0 | 0 | 9Min
|  | 22-Jun-26 | SD 1.1 x5NU(E) | 5KN | 60622 | 51073 | 8:49 | 6 | 2 | 0 | 0 | 0 | 0 | 0 | 0 | 9Min
|  | 22-Jun-26 | SD 1.1 x5NU(E) | 5KN | 60622 | 51073 | 8:49 | 3 | 3 | 0 | 0 | 0 | 0 | 0 | 0 | 9Min
|  | 22-Jun-26 | SD 1.1 x5NU(E) | 5KN | 60622 | 51073 | 8:49 | 6 | 4 | 0 | 0 | 0 | 0 | 1 | 0 | 9Min
|  | 22-Jun-26 | SD 1.1 x5NU(E) | 5KN | 60622 | 51073 | 8:49 | 3 | 5 | 0 | 0 | 30 | 30 | 0 | 0 | 9Min
|  | 22-Jun-26 | SD 1.1 x5NU(E) | 5KN | 60622 | 51073 | 8:49 | 6 | 6 | 0 | 0 | 0 | 0 | 0 | 0 | 9Min
|  | 22-Jun-26 | SD 1.1 x5NU(E) | 5KN | 60622 | 51073 | 8:49 | 3 | 7 | 0 | 0 | 0 | 0 | 0 | 0 | 9Min
|  | 22-Jun-26 | SD 1.1 x5NU(E) | 5KN | 60622 | 51073 | 8:49 | 6 | 8 | 0 | 0 | 3 | 3 | 0 | 0 | 9Min
|  | 22-Jun-26 | SD 1.1 x5NU(E) | 5KN | 60622 | 51073 | 8:49 | 3 | 9 | 0 | 0 | 0 | 0 | 0 | 0 | 9Min
|  | 22-Jun-26 | SD 1.1 x5NU(E) | 5KN | 60622 | 51073 | 8:49 | 6 | 10 | 0 | 0 | 0 | 0 | 0 | 0 | 9Min
|  | 22-Jun-26 | SD 1.1 x5NU(E) | 5KN | 60622 | 51073 | 8:49 | 3 | 11 | 0 | 0 | 0 | 0 | 0 | 0 | 9Min
|  | 22-Jun-26 | SD 1.1 x5NU(E) | 5KN | 60622 | 51073 | 8:49 | 6 | 12 | 0 | 0 | 0 | 0 | 0 | 0 | 9Min
|  | 22-Jun-26 | SD 1.1 x5NU(E) | 5KN | 60622 | 51073 | 8:49 | 3 | 13 | 0 | 0 | 0 | 0 | 1 | 0 | 9Min
|  | 22-Jun-26 | SD 1.1 x5NU(E) | 5KN | 60622 | 51073 | 8:49 | 6 | 14 | 0 | 0 | 0 | 0 | 0 | 0 | 9Min
|  | 22-Jun-26 | SD 1.1 x5NU(E) | 5KN | 60622 | 51073 | 8:49 | 3 | 15 | 0 | 0 | 0 | 0 | 1 | 0 | 9Min
| Production Lot | Production date | Brand name | Side | B/N | B/N | Time |  |  | Flat Screen | [5 empty] | Remark
|  |  |  | (N or S) | (Date) | (No) |  | Machine no. | No. | Bundle (pcs) | Twist (pcs) | Tangle (pcs) | Defect (pcs) | Long filament | Remain (g)
| June'26 | 22-Jun-26 | SD 1.1 x5NU(E) | 5KN | 60622 | 51073 | 8:49 | 3 | 1 | 0 | 0 | 0 | 0 | 0 | 0 | 10Min
|  | 22-Jun-26 | SD 1.1 x5NU(E) | 5KN | 60622 | 51073 | 8:49 | 6 | 2 | 0 | 0 | 0 | 0 | 0 | 0 | 10Min
|  | 22-Jun-26 | SD 1.1 x5NU(E) | 5KN | 60622 | 51073 | 8:49 | 3 | 3 | 0 | 0 | 0 | 0 | 1 | 0 | 10Min
|  | 22-Jun-26 | SD 1.1 x5NU(E) | 5KN | 60622 | 51073 | 8:49 | 6 | 4 | 0 | 0 | 0 | 0 | 0 | 0 | 10Min
|  | 22-Jun-26 | SD 1.1 x5NU(E) | 5KN | 60622 | 51073 | 8:49 | 3 | 5 | 0 | 0 | 0 | 0 | 0 | 0 | 10Min
|  | 22-Jun-26 | SD 1.1 x5NU(E) | 5KN | 60622 | 51073 | 8:49 | 6 | 6 | 0 | 0 | 0 | 0 | 0 | 0 | 10Min
|  | 22-Jun-26 | SD 1.1 x5NU(E) | 5KN | 60622 | 51073 | 8:49 | 3 | 7 | 0 | 0 | 0 | 0 | 0 | 0 | 10Min
|  | 22-Jun-26 | SD 1.1 x5NU(E) | 5KN | 60622 | 51073 | 8:49 | 6 | 8 | 0 | 0 | 0 | 0 | 0 | 0 | 10Min
|  | 22-Jun-26 | SD 1.1 x5NU(E) | 5KN | 60622 | 51073 | 8:49 | 3 | 9 | 0 | 0 | 0 | 0 | 0 | 0 | 10Min
|  | 22-Jun-26 | SD 1.1 x5NU(E) | 5KN | 60622 | 51073 | 8:49 | 6 | 10 | 0 | 0 | 0 | 0 | 0 | 0 | 10Min
|  | 22-Jun-26 | SD 1.1 x5NU(E) | 5KN | 60622 | 51073 | 8:49 | 3 | 11 | 0 | 0 | 0 | 0 | 0 | 0 | 10Min
|  | 22-Jun-26 | SD 1.1 x5NU(E) | 5KN | 60622 | 51073 | 8:49 | 6 | 12 | 0 | 0 | 0 | 0 | 0 | 0 | 10Min
|  | 22-Jun-26 | SD 1.1 x5NU(E) | 5KN | 60622 | 51073 | 8:49 | 3 | 13 | 0 | 0 | 0 | 0 | 0 | 0 | 10Min
|  | 22-Jun-26 | SD 1.1 x5NU(E) | 5KN | 60622 | 51073 | 8:49 | 6 | 14 | 0 | 0 | 0 | 0 | 0 | 0 | 10Min
|  | 22-Jun-26 | SD 1.1 x5NU(E) | 5KN | 60622 | 51073 | 8:49 | 3 | 15 | 0 | 0 | 0 | 0 | 0 | 0 | 10Min

## SD1.1_5NU(E)T
SC27 | SD 1.1 x5NU(E)T |  |  | N-Side
| Std | FS bundle - X (max) | FS bundle – X | FS defect - X (max) | FS defect – X | FS remain - X (max) | FS remain – X |  |  | Long filament | Over Length | Dispersion
| CE | #REF! | #REF! | #REF! | #REF! | #REF! | #REF! | #REF! |  | #NAME? | - | -
| CL | #REF! | #REF! | #REF! | #REF! | #REF! | #REF! | - |  | 2 | 0 | 3.8
| AL | #REF! | #REF! | #REF! | #REF! | #REF! | #REF! | - |  | 4 | 1 | 3.5
หมายเหตุ :
| * X เป็นค่าเฉลี่ยของ X max ใน 1 วัน ถ้าX max เกิน STD ให้ stop product ช่วงเวลานั้น แล้วไม่นำมาคำนวนค่า X | [9 empty] | ** กรณีเกิน STD ให้พิจารณาว่าเป็น spider net หรือไม่ ถ้าไม่ใช่สามารถขายได้
| Production Lot | Production date | Brand name | Side | B/N | B/N | Time |  |  | Flat Screen | [5 empty] | Remark
|  |  |  | (N or S) | (Date) | (No) |  | Machine no. | No. | Bundle (pcs) | Twist (pcs) | Tangle (pcs) | Defect (pcs) | Long filament | Remain (g)
| June'26 | 25-Jun-26 | SD 1.1 x5NU(E)T | 5KN | 60625 | 51081 | 10:08 | 3 | 1 | 0 | 0 | 0 | 0 | 0 | 0 | 7 Min
|  | 25-Jun-26 | SD 1.1 x5NU(E)T | 5KN | 60625 | 51081 | 10:08 | 6 | 2 | 0 | 0 | 1 | 1 | 1 | 0 | 7Min
|  | 25-Jun-26 | SD 1.1 x5NU(E)T | 5KN | 60625 | 51081 | 10:08 | 3 | 3 | 0 | 0 | 0 | 0 | 0 | 0 | 7 Min
|  | 25-Jun-26 | SD 1.1 x5NU(E)T | 5KN | 60625 | 51081 | 10:08 | 6 | 4 | 0 | 0 | 1 | 1 | 0 | 0 | 7Min
|  | 25-Jun-26 | SD 1.1 x5NU(E)T | 5KN | 60625 | 51081 | 10:08 | 3 | 5 | 0 | 0 | 0 | 0 | 0 | 0 | 7 Min
|  | 25-Jun-26 | SD 1.1 x5NU(E)T | 5KN | 60625 | 51081 | 10:08 | 6 | 6 | 0 | 0 | 0 | 0 | 0 | 0 | 7 Min
|  | 25-Jun-26 | SD 1.1 x5NU(E)T | 5KN | 60625 | 51081 | 10:08 | 6 | 7 | 0 | 0 | 0 | 0 | 1 | 0 | 7 Min
|  | 25-Jun-26 | SD 1.1 x5NU(E)T | 5KN | 60625 | 51081 | 10:08 | 3 | 8 | 0 | 0 | 0 | 0 | 0 | 0 | 7Min
|  | 25-Jun-26 | SD 1.1 x5NU(E)T | 5KN | 60625 | 51081 | 10:08 | 6 | 9 | 0 | 0 | 0 | 0 | 0 | 0 | 7 Min
|  | 25-Jun-26 | SD 1.1 x5NU(E)T | 5KN | 60625 | 51081 | 10:08 | 3 | 10 | 0 | 0 | 0 | 0 | 0 | 0 | 7 Min
|  | 25-Jun-26 | SD 1.1 x5NU(E)T | 5KN | 60625 | 51081 | 10:08 | 6 | 11 | 0 | 0 | 3 | 3 | 0 | 0 | 7Min
|  | 25-Jun-26 | SD 1.1 x5NU(E)T | 5KN | 60625 | 51081 | 10:08 | 3 | 12 | 0 | 0 | 0 | 0 | 0 | 0 | 7 Min
|  | 25-Jun-26 | SD 1.1 x5NU(E)T | 5KN | 60625 | 51081 | 10:08 | 6 | 13 | 0 | 0 | 3 | 3 | 1 | 0 | 7Min
|  | 25-Jun-26 | SD 1.1 x5NU(E)T | 5KN | 60625 | 51081 | 10:08 | 3 | 14 | 0 | 0 | 0 | 0 | 0 | 0 | 7 Min
|  | 25-Jun-26 | SD 1.1 x5NU(E)T | 5KN | 60625 | 51081 | 10:08 | 6 | 15 | 0 | 0 | 1 | 1 | 0 | 0 | 7Min
| Production Lot | Production date | Brand name | Side | B/N | B/N | Time |  |  | Flat Screen | [5 empty] | Remark
|  |  |  | (N or S) | (Date) | (No) |  | Machine no. | No. | Bundle (pcs) | Twist (pcs) | Tangle (pcs) | Defect (pcs) | Long filament | Remain (g)
| June'26 | 25-Jun-26 | SD 1.1 x5NU(E)T | 5KN | 60625 | 51081 | 10:08 | 3 | 1 | 0 | 0 | 2 | 2 | 0 | 0 | 8Min
|  | 25-Jun-26 | SD 1.1 x5NU(E)T | 5KN | 60625 | 51081 | 10:08 | 6 | 2 | 0 | 0 | 0 | 0 | 0 | 0 | 8Min
|  | 25-Jun-26 | SD 1.1 x5NU(E)T | 5KN | 60625 | 51081 | 10:08 | 3 | 3 | 0 | 0 | 1 | 1 | 0 | 0 | 8Min
|  | 25-Jun-26 | SD 1.1 x5NU(E)T | 5KN | 60625 | 51081 | 10:08 | 6 | 4 | 0 | 0 | 6 | 6 | 0 | 0 | 8Min
|  | 25-Jun-26 | SD 1.1 x5NU(E)T | 5KN | 60625 | 51081 | 10:08 | 3 | 5 | 0 | 0 | 0 | 0 | 1 | 0 | 8Min
|  | 25-Jun-26 | SD 1.1 x5NU(E)T | 5KN | 60625 | 51081 | 10:08 | 6 | 6 | 0 | 0 | 0 | 0 | 0 | 0 | 8Min
|  | 25-Jun-26 | SD 1.1 x5NU(E)T | 5KN | 60625 | 51081 | 10:08 | 3 | 7 | 0 | 0 | 0 | 0 | 0 | 0 | 8Min
|  | 25-Jun-26 | SD 1.1 x5NU(E)T | 5KN | 60625 | 51081 | 10:08 | 6 | 8 | 0 | 0 | 0 | 0 | 0 | 0 | 8Min
|  | 25-Jun-26 | SD 1.1 x5NU(E)T | 5KN | 60625 | 51081 | 10:08 | 3 | 9 | 0 | 0 | 1 | 1 | 0 | 0 | 8Min
|  | 25-Jun-26 | SD 1.1 x5NU(E)T | 5KN | 60625 | 51081 | 10:08 | 6 | 10 | 0 | 0 | 0 | 0 | 0 | 0 | 8Min
|  | 25-Jun-26 | SD 1.1 x5NU(E)T | 5KN | 60625 | 51081 | 10:08 | 3 | 11 | 0 | 0 | 1 | 1 | 0 | 0 | 8Min
|  | 25-Jun-26 | SD 1.1 x5NU(E)T | 5KN | 60625 | 51081 | 10:08 | 6 | 12 | 0 | 0 | 0 | 0 | 1 | 0 | 8Min
|  | 25-Jun-26 | SD 1.1 x5NU(E)T | 5KN | 60625 | 51081 | 10:08 | 6 | 13 | 0 | 0 | 0 | 0 | 0 | 0 | 8Min
|  | 25-Jun-26 | SD 1.1 x5NU(E)T | 5KN | 60625 | 51081 | 10:08 | 3 | 14 | 0 | 0 | 0 | 0 | 0 | 0 | 8Min
|  | 25-Jun-26 | SD 1.1 x5NU(E)T | 5KN | 60625 | 51081 | 10:08 | 6 | 15 | 0 | 0 | 0 | 0 | 1 | 0 | 8Min
| Production Lot | Production date | Brand name | Side | B/N | B/N | Time |  |  | Flat Screen | [5 empty] | Remark
|  |  |  | (N or S) | (Date) | (No) |  | Machine no. | No. | Bundle (pcs) | Twist (pcs) | Tangle (pcs) | Defect (pcs) | Long filament | Remain (g)
| June'26 | 25-Jun-26 | SD 1.1 x5NU(E)T | 5KN | 60625 | 51081 | 10:08 | 3 | 1 | 0 | 0 | 0 | 0 | 0 | 0 | 9Min
|  | 25-Jun-26 | SD 1.1 x5NU(E)T | 5KN | 60625 | 51081 | 10:08 | 3 | 2 | 0 | 0 | 0 | 0 | 0 | 0 | 9Min
|  | 25-Jun-26 | SD 1.1 x5NU(E)T | 5KN | 60625 | 51081 | 10:08 | 6 | 3 | 0 | 0 | 0 | 0 | 1 | 0 | 9Min
|  | 25-Jun-26 | SD 1.1 x5NU(E)T | 5KN | 60625 | 51081 | 10:08 | 3 | 4 | 0 | 0 | 0 | 0 | 0 | 0 | 9Min
|  | 25-Jun-26 | SD 1.1 x5NU(E)T | 5KN | 60625 | 51081 | 10:08 | 6 | 5 | 0 | 0 | 0 | 0 | 0 | 0 | 9Min
|  | 25-Jun-26 | SD 1.1 x5NU(E)T | 5KN | 60625 | 51081 | 10:08 | 6 | 6 | 0 | 0 | 0 | 0 | 1 | 0 | 9Min
|  | 25-Jun-26 | SD 1.1 x5NU(E)T | 5KN | 60625 | 51081 | 10:08 | 3 | 7 | 0 | 0 | 0 | 0 | 0 | 0 | 9Min
|  | 25-Jun-26 | SD 1.1 x5NU(E)T | 5KN | 60625 | 51081 | 10:08 | 6 | 8 | 0 | 0 | 1 | 1 | 0 | 0 | 9Min
|  | 25-Jun-26 | SD 1.1 x5NU(E)T | 5KN | 60625 | 51081 | 10:08 | 3 | 9 | 0 | 0 | 0 | 0 | 0 | 0 | 9Min
|  | 25-Jun-26 | SD 1.1 x5NU(E)T | 5KN | 60625 | 51081 | 10:08 | 6 | 10 | 0 | 0 | 0 | 0 | 1 | 0 | 9Min
|  | 25-Jun-26 | SD 1.1 x5NU(E)T | 5KN | 60625 | 51081 | 10:08 | 3 | 11 | 0 | 0 | 0 | 0 | 0 | 0 | 9Min
|  | 25-Jun-26 | SD 1.1 x5NU(E)T | 5KN | 60625 | 51081 | 10:08 | 6 | 12 | 0 | 0 | 0 | 0 | 1 | 0 | 9Min
|  | 25-Jun-26 | SD 1.1 x5NU(E)T | 5KN | 60625 | 51081 | 10:08 | 3 | 13 | 0 | 0 | 0 | 0 | 0 | 0 | 9Min
|  | 25-Jun-26 | SD 1.1 x5NU(E)T | 5KN | 60625 | 51081 | 10:08 | 6 | 14 | 0 | 0 | 0 | 0 | 0 | 0 | 9Min
|  | 25-Jun-26 | SD 1.1 x5NU(E)T | 5KN | 60625 | 51081 | 10:08 | 3 | 15 | 0 | 0 | 0 | 0 | 0 | 0 | 9Min
| Production Lot | Production date | Brand name | Side | B/N | B/N | Time |  |  | Flat Screen | [5 empty] | Remark
|  |  |  | (N or S) | (Date) | (No) |  | Machine no. | No. | Bundle (pcs) | Twist (pcs) | Tangle (pcs) | Defect (pcs) | Long filament | Remain (g)
| June'26 | 25-Jun-26 | SD 1.1 x5NU(E)T | 5KN | 60625 | 51081 | 10:08 | 3 | 1 | 0 | 0 | 2 | 2 | 0 | 0 | 10Min
|  | 25-Jun-26 | SD 1.1 x5NU(E)T | 5KN | 60625 | 51081 | 10:08 | 6 | 2 | 0 | 0 | 1 | 1 | 0 | 0 | 10Min
|  | 25-Jun-26 | SD 1.1 x5NU(E)T | 5KN | 60625 | 51081 | 10:08 | 3 | 3 | 0 | 0 | 5 | 5 | 0 | 0 | 10Min
|  | 25-Jun-26 | SD 1.1 x5NU(E)T | 5KN | 60625 | 51081 | 10:08 | 6 | 4 | 0 | 0 | 0 | 0 | 0 | 0 | 10Min
|  | 25-Jun-26 | SD 1.1 x5NU(E)T | 5KN | 60625 | 51081 | 10:08 | 3 | 5 | 0 | 0 | 2 | 2 | 0 | 0 | 10Min
|  | 25-Jun-26 | SD 1.1 x5NU(E)T | 5KN | 60625 | 51081 | 10:08 | 6 | 6 | 0 | 0 | 0 | 0 | 0 | 0 | 10Min
|  | 25-Jun-26 | SD 1.1 x5NU(E)T | 5KN | 60625 | 51081 | 10:08 | 3 | 7 | 0 | 0 | 7 | 7 | 0 | 0 | 10Min
|  | 25-Jun-26 | SD 1.1 x5NU(E)T | 5KN | 60625 | 51081 | 10:08 | 6 | 8 | 0 | 0 | 5 | 5 | 0 | 0 | 10Min
|  | 25-Jun-26 | SD 1.1 x5NU(E)T | 5KN | 60625 | 51081 | 10:08 | 3 | 9 | 0 | 0 | 0 | 0 | 0 | 0 | 10Min
|  | 25-Jun-26 | SD 1.1 x5NU(E)T | 5KN | 60625 | 51081 | 10:08 | 6 | 10 | 0 | 0 | 0 | 0 | 0 | 0 | 10Min
|  | 25-Jun-26 | SD 1.1 x5NU(E)T | 5KN | 60625 | 51081 | 10:08 | 3 | 11 | 0 | 0 | 0 | 0 | 0 | 0 | 10Min
|  | 25-Jun-26 | SD 1.1 x5NU(E)T | 5KN | 60625 | 51081 | 10:08 | 6 | 12 | 0 | 0 | 0 | 0 | 0 | 0 | 10Min
|  | 25-Jun-26 | SD 1.1 x5NU(E)T | 5KN | 60625 | 51081 | 10:08 | 3 | 13 | 0 | 0 | 0 | 0 | 0 | 0 | 10Min
|  | 25-Jun-26 | SD 1.1 x5NU(E)T | 5KN | 60625 | 51081 | 10:08 | 6 | 14 | 0 | 0 | 0 | 0 | 0 | 0 | 10Min
|  | 25-Jun-26 | SD 1.1 x5NU(E)T | 5KN | 60625 | 51081 | 10:08 | 3 | 15 | 0 | 0 | 0 | 0 | 0 | 0 | 10Min

## SDJC1.5_5N(E)
SC27 | SDJC 1.5 x5N(E) |  |  | N-Side
| Std | FS bundle - X (max) | FS bundle – X | FS defect - X (max) | FS defect – X | FS remain - X (max) | FS remain – X |  |  | Long filament | Over Length | Dispersion
| CE | - | - | - | #NAME? | #NAME? | #NAME? |  |  | - | - | -
| CL | 1 | - | 15 | 0 | #NAME? | #NAME? |  |  | - | 0 | 3.8
| AL | 1 | - | 25 | 0 | #NAME? | #NAME? |  |  | - | 1 | 3.5
หมายเหตุ :
| * X เป็นค่าเฉลี่ยของ X max ใน 1 วัน ถ้าX max เกิน STD ให้ stop product ช่วงเวลานั้น แล้วไม่นำมาคำนวนค่า X | [9 empty] | ** กรณีเกิน STD ให้พิจารณาว่าเป็น spider net หรือไม่ ถ้าไม่ใช่สามารถขายได้
| Production Lot | Production date | Brand name | Side | B/N | B/N | Time |  |  | Flat Screen | [5 empty] | Remark
|  |  |  | (N or S) | (Date) | (No) |  | Machine no. | No. | Bundle (pcs) | Twist (pcs) | Tangle (pcs) | Defect (pcs) | Long filament | Remain (g)
| June'26 | 22-Jun-26 | SDJC 1.5 x5N(E) | 6KN | 60622 | 61105 | 10:07 | 6 | 1 | 0 | 0 | 4 | 4 | 1 | 0 | 7 Min
|  | 22-Jun-26 | SDJC 1.5 x5N(E) | 6KN | 60622 | 61105 | 10:07 | 3 | 2 | 0 | 0 | 2 | 2 | 0 | 0 | 7Min
|  | 22-Jun-26 | SDJC 1.5 x5N(E) | 6KN | 60622 | 61105 | 10:07 | 6 | 3 | 0 | 0 | 8 | 8 | 0 | 0 | 7 Min
|  | 22-Jun-26 | SDJC 1.5 x5N(E) | 6KN | 60622 | 61105 | 10:07 | 3 | 4 | 0 | 0 | 2 | 2 | 0 | 0 | 7Min
|  | 22-Jun-26 | SDJC 1.5 x5N(E) | 6KN | 60622 | 61105 | 10:07 | 6 | 5 | 0 | 0 | 2 | 2 | 1 | 0 | 7 Min
|  | 22-Jun-26 | SDJC 1.5 x5N(E) | 6KN | 60622 | 61105 | 10:07 | 3 | 6 | 0 | 0 | 1 | 1 | 0 | 0 | 7 Min
|  | 22-Jun-26 | SDJC 1.5 x5N(E) | 6KN | 60622 | 61105 | 10:07 | 6 | 7 | 0 | 0 | 2 | 2 | 0 | 0 | 7 Min
|  | 22-Jun-26 | SDJC 1.5 x5N(E) | 6KN | 60622 | 61105 | 10:07 | 3 | 8 | 0 | 0 | 3 | 3 | 1 | 0 | 7Min
|  | 22-Jun-26 | SDJC 1.5 x5N(E) | 6KN | 60622 | 61105 | 10:07 | 6 | 9 | 0 | 0 | 1 | 1 | 1 | 0 | 7 Min
|  | 22-Jun-26 | SDJC 1.5 x5N(E) | 6KN | 60622 | 61105 | 10:07 | 3 | 10 | 0 | 0 | 2 | 2 | 0 | 0 | 7 Min
|  | 22-Jun-26 | SDJC 1.5 x5N(E) | 6KN | 60622 | 61105 | 10:07 | 6 | 11 | 0 | 0 | 1 | 1 | 0 | 0 | 7Min
|  | 22-Jun-26 | SDJC 1.5 x5N(E) | 6KN | 60622 | 61105 | 10:07 | 3 | 12 | 0 | 0 | 0 | 0 | 0 | 0 | 7 Min
|  | 22-Jun-26 | SDJC 1.5 x5N(E) | 6KN | 60622 | 61105 | 10:07 | 6 | 13 | 0 | 0 | 3 | 3 | 0 | 0 | 7Min
|  | 22-Jun-26 | SDJC 1.5 x5N(E) | 6KN | 60622 | 61105 | 10:07 | 3 | 14 | 0 | 0 | 0 | 0 | 0 | 0 | 7 Min
|  | 22-Jun-26 | SDJC 1.5 x5N(E) | 6KN | 60622 | 61105 | 10:07 | 6 | 15 | 0 | 0 | 2 | 2 | 0 | 0 | 7Min
| Production Lot | Production date | Brand name | Side | B/N | B/N | Time |  |  | Flat Screen | [5 empty] | Remark
|  |  |  | (N or S) | (Date) | (No) |  | Machine no. | No. | Bundle (pcs) | Twist (pcs) | Tangle (pcs) | Defect (pcs) | Long filament | Remain (g)
| June'26 | 22-Jun-26 | SDJC 1.5 x5N(E) | 6KN | 60622 | 61105 | 10:07 | 3 | 1 | 0 | 0 | 2 | 2 | 0 | 0 | 8Min
|  | 22-Jun-26 | SDJC 1.5 x5N(E) | 6KN | 60622 | 61105 | 10:07 | 6 | 2 | 0 | 0 | 1 | 1 | 0 | 0 | 8Min
|  | 22-Jun-26 | SDJC 1.5 x5N(E) | 6KN | 60622 | 61105 | 10:07 | 3 | 3 | 1 | 0 | 0 | 0 | 0 | 0 | 8Min
|  | 22-Jun-26 | SDJC 1.5 x5N(E) | 6KN | 60622 | 61105 | 10:07 | 6 | 4 | 0 | 0 | 5 | 5 | 0 | 0 | 8Min
|  | 22-Jun-26 | SDJC 1.5 x5N(E) | 6KN | 60622 | 61105 | 10:07 | 3 | 5 | 0 | 0 | 3 | 3 | 0 | 0 | 8Min
|  | 22-Jun-26 | SDJC 1.5 x5N(E) | 6KN | 60622 | 61105 | 10:07 | 6 | 6 | 0 | 0 | 1 | 1 | 0 | 0 | 8Min
|  | 22-Jun-26 | SDJC 1.5 x5N(E) | 6KN | 60622 | 61105 | 10:07 | 3 | 7 | 0 | 0 | 2 | 2 | 0 | 0 | 8Min
|  | 22-Jun-26 | SDJC 1.5 x5N(E) | 6KN | 60622 | 61105 | 10:07 | 6 | 8 | 0 | 0 | 4 | 4 | 0 | 0 | 8Min
|  | 22-Jun-26 | SDJC 1.5 x5N(E) | 6KN | 60622 | 61105 | 10:07 | 3 | 9 | 0 | 0 | 1 | 1 | 0 | 0 | 8Min
|  | 22-Jun-26 | SDJC 1.5 x5N(E) | 6KN | 60622 | 61105 | 10:07 | 6 | 10 | 0 | 0 | 4 | 4 | 0 | 0 | 8Min
|  | 22-Jun-26 | SDJC 1.5 x5N(E) | 6KN | 60622 | 61105 | 10:07 | 3 | 11 | 0 | 0 | 3 | 3 | 0 | 0 | 8Min
|  | 22-Jun-26 | SDJC 1.5 x5N(E) | 6KN | 60622 | 61105 | 10:07 | 6 | 12 | 0 | 0 | 2 | 2 | 0 | 0 | 8Min
|  | 22-Jun-26 | SDJC 1.5 x5N(E) | 6KN | 60622 | 61105 | 10:07 | 3 | 13 | 0 | 0 | 1 | 1 | 0 | 0 | 8Min
|  | 22-Jun-26 | SDJC 1.5 x5N(E) | 6KN | 60622 | 61105 | 10:07 | 6 | 14 | 0 | 0 | 3 | 3 | 0 | 0 | 8Min
|  | 22-Jun-26 | SDJC 1.5 x5N(E) | 6KN | 60622 | 61105 | 10:07 | 3 | 15 | 0 | 0 | 6 | 6 | 1 | 0 | 8Min
| Production Lot | Production date | Brand name | Side | B/N | B/N | Time |  |  | Flat Screen | [5 empty] | Remark
|  |  |  | (N or S) | (Date) | (No) |  | Machine no. | No. | Bundle (pcs) | Twist (pcs) | Tangle (pcs) | Defect (pcs) | Long filament | Remain (g)
| June'26 | 22-Jun-26 | SDJC 1.5 x5N(E) | 6KN | 60622 | 61105 | 10:07 | 6 | 1 | 0 | 0 | 3 | 3 | 1 | 0 | 9Min
|  | 22-Jun-26 | SDJC 1.5 x5N(E) | 6KN | 60622 | 61105 | 10:07 | 3 | 2 | 0 | 0 | 3 | 3 | 0 | 0 | 9Min
|  | 22-Jun-26 | SDJC 1.5 x5N(E) | 6KN | 60622 | 61105 | 10:07 | 6 | 3 | 0 | 0 | 1 | 1 | 0 | 0 | 9Min
|  | 22-Jun-26 | SDJC 1.5 x5N(E) | 6KN | 60622 | 61105 | 10:07 | 3 | 4 | 0 | 0 | 0 | 0 | 0 | 0 | 9Min
|  | 22-Jun-26 | SDJC 1.5 x5N(E) | 6KN | 60622 | 61105 | 10:07 | 6 | 5 | 0 | 0 | 3 | 3 | 0 | 0 | 9Min
|  | 22-Jun-26 | SDJC 1.5 x5N(E) | 6KN | 60622 | 61105 | 10:07 | 3 | 6 | 0 | 0 | 1 | 1 | 0 | 0 | 9Min
|  | 22-Jun-26 | SDJC 1.5 x5N(E) | 6KN | 60622 | 61105 | 10:07 | 6 | 7 | 0 | 0 | 3 | 3 | 0 | 0 | 9Min
|  | 22-Jun-26 | SDJC 1.5 x5N(E) | 6KN | 60622 | 61105 | 10:07 | 3 | 8 | 0 | 0 | 3 | 3 | 0 | 0 | 9Min
|  | 22-Jun-26 | SDJC 1.5 x5N(E) | 6KN | 60622 | 61105 | 10:07 | 6 | 9 | 0 | 0 | 4 | 4 | 0 | 0 | 9Min
|  | 22-Jun-26 | SDJC 1.5 x5N(E) | 6KN | 60622 | 61105 | 10:07 | 3 | 10 | 0 | 0 | 1 | 1 | 0 | 0 | 9Min
|  | 22-Jun-26 | SDJC 1.5 x5N(E) | 6KN | 60622 | 61105 | 10:07 | 6 | 11 | 0 | 0 | 3 | 3 | 0 | 0 | 9Min
|  | 22-Jun-26 | SDJC 1.5 x5N(E) | 6KN | 60622 | 61105 | 10:07 | 3 | 12 | 0 | 0 | 3 | 3 | 0 | 0 | 9Min
|  | 22-Jun-26 | SDJC 1.5 x5N(E) | 6KN | 60622 | 61105 | 10:07 | 6 | 13 | 0 | 0 | 4 | 4 | 0 | 0 | 9Min
|  | 22-Jun-26 | SDJC 1.5 x5N(E) | 6KN | 60622 | 61105 | 10:07 | 3 | 14 | 0 | 0 | 4 | 4 | 0 | 0 | 9Min
|  | 22-Jun-26 | SDJC 1.5 x5N(E) | 6KN | 60622 | 61105 | 10:07 | 6 | 15 | 0 | 0 | 1 | 1 | 0 | 0 | 9Min
| Production Lot | Production date | Brand name | Side | B/N | B/N | Time |  |  | Flat Screen | [5 empty] | Remark
|  |  |  | (N or S) | (Date) | (No) |  | Machine no. | No. | Bundle (pcs) | Twist (pcs) | Tangle (pcs) | Defect (pcs) | Long filament | Remain (g)
| June'26 | 22-Jun-26 | SDJC 1.5 x5N(E) | 6KN | 60622 | 61105 | 10:07 | 3 | 1 | 0 | 0 | 1 | 1 | 0 | 0 | 10Min
|  | 22-Jun-26 | SDJC 1.5 x5N(E) | 6KN | 60622 | 61105 | 10:07 | 6 | 2 | 0 | 0 | 0 | 0 | 0 | 0 | 10Min
|  | 22-Jun-26 | SDJC 1.5 x5N(E) | 6KN | 60622 | 61105 | 10:07 | 3 | 3 | 0 | 0 | 0 | 0 | 0 | 0 | 10Min
|  | 22-Jun-26 | SDJC 1.5 x5N(E) | 6KN | 60622 | 61105 | 10:07 | 6 | 4 | 0 | 0 | 1 | 1 | 0 | 0 | 10Min
|  | 22-Jun-26 | SDJC 1.5 x5N(E) | 6KN | 60622 | 61105 | 10:07 | 3 | 5 | 0 | 0 | 0 | 0 | 0 | 0 | 10Min
|  | 22-Jun-26 | SDJC 1.5 x5N(E) | 6KN | 60622 | 61105 | 10:07 | 6 | 6 | 0 | 0 | 0 | 0 | 0 | 0 | 10Min
|  | 22-Jun-26 | SDJC 1.5 x5N(E) | 6KN | 60622 | 61105 | 10:07 | 3 | 7 | 0 | 0 | 5 | 5 | 0 | 0 | 10Min
|  | 22-Jun-26 | SDJC 1.5 x5N(E) | 6KN | 60622 | 61105 | 10:07 | 6 | 8 | 0 | 0 | 1 | 1 | 0 | 0 | 10Min
|  | 22-Jun-26 | SDJC 1.5 x5N(E) | 6KN | 60622 | 61105 | 10:07 | 3 | 9 | 0 | 0 | 1 | 1 | 0 | 0 | 10Min
|  | 22-Jun-26 | SDJC 1.5 x5N(E) | 6KN | 60622 | 61105 | 10:07 | 6 | 10 | 0 | 0 | 0 | 0 | 0 | 0 | 10Min
|  | 22-Jun-26 | SDJC 1.5 x5N(E) | 6KN | 60622 | 61105 | 10:07 | 3 | 11 | 0 | 0 | 1 | 1 | 0 | 0 | 10Min
|  | 22-Jun-26 | SDJC 1.5 x5N(E) | 6KN | 60622 | 61105 | 10:07 | 6 | 12 | 0 | 0 | 2 | 2 | 0 | 0 | 10Min
|  | 22-Jun-26 | SDJC 1.5 x5N(E) | 6KN | 60622 | 61105 | 10:07 | 3 | 13 | 0 | 0 | 0 | 0 | 0 | 0 | 10Min
|  | 22-Jun-26 | SDJC 1.5 x5N(E) | 6KN | 60622 | 61105 | 10:07 | 6 | 14 | 0 | 0 | 0 | 0 | 0 | 0 | 10Min
|  | 22-Jun-26 | SDJC 1.5 x5N(E) | 6KN | 60622 | 61105 | 10:07 | 3 | 15 | 0 | 0 | 1 | 1 | 0 | 0 | 10Min

## SDJC2.0_5N(E)
SC27 | SDJC 2.0 x5N(E) |  |  | N-Side
| Std | FS bundle - X (max) | FS bundle – X | FS defect - X (max) | FS defect – X | FS remain - X (max) | FS remain – X |  |  | Long filament | Over Length | Dispersion
| CE | - | - | - | #NAME? | #NAME? | #NAME? |  |  | - | - | -
| CL | 1 | - | 15 | 0 | #NAME? | #NAME? |  |  | - | 0 | 3.8
| AL | 1 | - | 25 | 0 | #NAME? | #NAME? |  |  | - | 1 | 3.5
หมายเหตุ :
| * X เป็นค่าเฉลี่ยของ X max ใน 1 วัน ถ้าX max เกิน STD ให้ stop product ช่วงเวลานั้น แล้วไม่นำมาคำนวนค่า X | [9 empty] | ** กรณีเกิน STD ให้พิจารณาว่าเป็น spider net หรือไม่ ถ้าไม่ใช่สามารถขายได้
| Production Lot | Production date | Brand name | Side | B/N | B/N | Time |  |  | Flat Screen | [5 empty] | Remark
|  |  |  | (N or S) | (Date) | (No) |  | Machine no. | No. | Bundle (pcs) | Twist (pcs) | Tangle (pcs) | Defect (pcs) | Long filament | Remain (g)
| June'26 | 28-Jun-26 | SDJC 2.0 x5N(E) | 6KN | 60628 | 61213 | 15:44 | 6 | 1 | 0 | 0 | 3 | 3 | 0 | 0 | 7 Min
|  | 28-Jun-26 | SDJC 2.0 x5N(E) | 6KN | 60628 | 61213 | 15:44 | 3 | 2 | 0 | 0 | 1 | 1 | 0 | 0 | 7Min
|  | 28-Jun-26 | SDJC 2.0 x5N(E) | 6KN | 60628 | 61213 | 15:44 | 6 | 3 | 0 | 0 | 4 | 4 | 0 | 0 | 7 Min
|  | 28-Jun-26 | SDJC 2.0 x5N(E) | 6KN | 60628 | 61213 | 15:44 | 3 | 4 | 0 | 0 | 2 | 2 | 0 | 0 | 7Min
|  | 28-Jun-26 | SDJC 2.0 x5N(E) | 6KN | 60628 | 61213 | 15:44 | 6 | 5 | 0 | 0 | 1 | 1 | 1 | 0 | 7 Min
|  | 28-Jun-26 | SDJC 2.0 x5N(E) | 6KN | 60628 | 61213 | 15:44 | 3 | 6 | 0 | 0 | 2 | 2 | 0 | 0 | 7 Min
|  | 28-Jun-26 | SDJC 2.0 x5N(E) | 6KN | 60628 | 61213 | 15:44 | 6 | 7 | 0 | 0 | 2 | 2 | 0 | 0 | 7 Min
|  | 28-Jun-26 | SDJC 2.0 x5N(E) | 6KN | 60628 | 61213 | 15:44 | 3 | 8 | 0 | 0 | 1 | 1 | 0 | 0 | 7Min
|  | 28-Jun-26 | SDJC 2.0 x5N(E) | 6KN | 60628 | 61213 | 15:44 | 6 | 9 | 0 | 0 | 6 | 6 | 0 | 0 | 7 Min
|  | 28-Jun-26 | SDJC 2.0 x5N(E) | 6KN | 60628 | 61213 | 15:44 | 3 | 10 | 0 | 0 | 1 | 1 | 0 | 0 | 7 Min
|  | 28-Jun-26 | SDJC 2.0 x5N(E) | 6KN | 60628 | 61213 | 15:44 | 6 | 11 | 0 | 0 | 4 | 4 | 0 | 0 | 7Min
|  | 28-Jun-26 | SDJC 2.0 x5N(E) | 6KN | 60628 | 61213 | 15:44 | 3 | 12 | 0 | 0 | 3 | 3 | 0 | 0 | 7 Min
|  | 28-Jun-26 | SDJC 2.0 x5N(E) | 6KN | 60628 | 61213 | 15:44 | 6 | 13 | 0 | 0 | 1 | 1 | 0 | 0 | 7Min
|  | 28-Jun-26 | SDJC 2.0 x5N(E) | 6KN | 60628 | 61213 | 15:44 | 3 | 14 | 0 | 0 | 1 | 1 | 0 | 0 | 7 Min
|  | 28-Jun-26 | SDJC 2.0 x5N(E) | 6KN | 60628 | 61213 | 15:44 | 6 | 15 | 0 | 0 | 2 | 2 | 0 | 0 | 7Min
| Production Lot | Production date | Brand name | Side | B/N | B/N | Time |  |  | Flat Screen | [5 empty] | Remark
|  |  |  | (N or S) | (Date) | (No) |  | Machine no. | No. | Bundle (pcs) | Twist (pcs) | Tangle (pcs) | Defect (pcs) | Long filament | Remain (g)
| June'26 | 28-Jun-26 | SDJC 2.0 x5N(E) | 6KN | 60628 | 61213 | 15:44 | 3 | 1 | 0 | 0 | 0 | 0 | 0 | 0 | 8Min
|  | 28-Jun-26 | SDJC 2.0 x5N(E) | 6KN | 60628 | 61213 | 15:44 | 6 | 2 | 0 | 0 | 4 | 4 | 0 | 0 | 8Min
|  | 28-Jun-26 | SDJC 2.0 x5N(E) | 6KN | 60628 | 61213 | 15:44 | 3 | 3 | 0 | 0 | 1 | 1 | 0 | 0 | 8Min
|  | 28-Jun-26 | SDJC 2.0 x5N(E) | 6KN | 60628 | 61213 | 15:44 | 6 | 4 | 0 | 0 | 3 | 3 | 0 | 0 | 8Min
|  | 28-Jun-26 | SDJC 2.0 x5N(E) | 6KN | 60628 | 61213 | 15:44 | 6 | 5 | 0 | 0 | 1 | 1 | 0 | 0 | 8Min
|  | 28-Jun-26 | SDJC 2.0 x5N(E) | 6KN | 60628 | 61213 | 15:44 | 3 | 6 | 0 | 0 | 2 | 2 | 0 | 0 | 8Min
|  | 28-Jun-26 | SDJC 2.0 x5N(E) | 6KN | 60628 | 61213 | 15:44 | 6 | 7 | 0 | 0 | 4 | 4 | 0 | 0 | 8Min
|  | 28-Jun-26 | SDJC 2.0 x5N(E) | 6KN | 60628 | 61213 | 15:44 | 3 | 8 | 0 | 0 | 1 | 1 | 0 | 0 | 8Min
|  | 28-Jun-26 | SDJC 2.0 x5N(E) | 6KN | 60628 | 61213 | 15:44 | 6 | 9 | 0 | 0 | 5 | 5 | 0 | 0 | 8Min
|  | 28-Jun-26 | SDJC 2.0 x5N(E) | 6KN | 60628 | 61213 | 15:44 | 3 | 10 | 0 | 0 | 1 | 1 | 1 | 0 | 8Min
|  | 28-Jun-26 | SDJC 2.0 x5N(E) | 6KN | 60628 | 61213 | 15:44 | 3 | 11 | 0 | 0 | 0 | 0 | 0 | 0 | 8Min
|  | 28-Jun-26 | SDJC 2.0 x5N(E) | 6KN | 60628 | 61213 | 15:44 | 3 | 12 | 0 | 0 | 0 | 0 | 0 | 0 | 8Min
|  | 28-Jun-26 | SDJC 2.0 x5N(E) | 6KN | 60628 | 61213 | 15:44 | 6 | 13 | 0 | 0 | 2 | 2 | 0 | 0 | 8Min
|  | 28-Jun-26 | SDJC 2.0 x5N(E) | 6KN | 60628 | 61213 | 15:44 | 3 | 14 | 0 | 0 | 1 | 1 | 0 | 0 | 8Min
|  | 28-Jun-26 | SDJC 2.0 x5N(E) | 6KN | 60628 | 61213 | 15:44 | 6 | 15 | 0 | 0 | 3 | 3 | 0 | 0 | 8Min
| Production Lot | Production date | Brand name | Side | B/N | B/N | Time |  |  | Flat Screen | [5 empty] | Remark
|  |  |  | (N or S) | (Date) | (No) |  | Machine no. | No. | Bundle (pcs) | Twist (pcs) | Tangle (pcs) | Defect (pcs) | Long filament | Remain (g)
| June'26 | 28-Jun-26 | SDJC 2.0 x5N(E) | 6KN | 60628 | 61213 | 15:44 | 6 | 1 | 0 | 0 | 2 | 2 | 0 | 0 | 9Min
|  | 28-Jun-26 | SDJC 2.0 x5N(E) | 6KN | 60628 | 61213 | 15:44 | 3 | 2 | 0 | 0 | 2 | 2 | 0 | 0 | 9Min
|  | 28-Jun-26 | SDJC 2.0 x5N(E) | 6KN | 60628 | 61213 | 15:44 | 6 | 3 | 0 | 0 | 4 | 4 | 0 | 0 | 9Min
|  | 28-Jun-26 | SDJC 2.0 x5N(E) | 6KN | 60628 | 61213 | 15:44 | 3 | 4 | 0 | 0 | 3 | 3 | 0 | 0 | 9Min
|  | 28-Jun-26 | SDJC 2.0 x5N(E) | 6KN | 60628 | 61213 | 15:44 | 6 | 5 | 0 | 0 | 3 | 3 | 0 | 0 | 9Min
|  | 28-Jun-26 | SDJC 2.0 x5N(E) | 6KN | 60628 | 61213 | 15:44 | 3 | 6 | 0 | 0 | 2 | 2 | 0 | 0 | 9Min
|  | 28-Jun-26 | SDJC 2.0 x5N(E) | 6KN | 60628 | 61213 | 15:44 | 6 | 7 | 0 | 0 | 3 | 3 | 1 | 0 | 9Min
|  | 28-Jun-26 | SDJC 2.0 x5N(E) | 6KN | 60628 | 61213 | 15:44 | 3 | 8 | 0 | 0 | 1 | 1 | 0 | 0 | 9Min
|  | 28-Jun-26 | SDJC 2.0 x5N(E) | 6KN | 60628 | 61213 | 15:44 | 6 | 9 | 0 | 0 | 2 | 2 | 0 | 0 | 9Min
|  | 28-Jun-26 | SDJC 2.0 x5N(E) | 6KN | 60628 | 61213 | 15:44 | 3 | 10 | 0 | 0 | 3 | 3 | 0 | 0 | 9Min
|  | 28-Jun-26 | SDJC 2.0 x5N(E) | 6KN | 60628 | 61213 | 15:44 | 6 | 11 | 0 | 0 | 4 | 4 | 0 | 0 | 9Min
|  | 28-Jun-26 | SDJC 2.0 x5N(E) | 6KN | 60628 | 61213 | 15:44 | 3 | 12 | 0 | 0 | 3 | 3 | 0 | 0 | 9Min
|  | 28-Jun-26 | SDJC 2.0 x5N(E) | 6KN | 60628 | 61213 | 15:44 | 6 | 13 | 0 | 0 | 5 | 5 | 0 | 0 | 9Min
|  | 28-Jun-26 | SDJC 2.0 x5N(E) | 6KN | 60628 | 61213 | 15:44 | 3 | 14 | 0 | 0 | 0 | 0 | 0 | 0 | 9Min
|  | 28-Jun-26 | SDJC 2.0 x5N(E) | 6KN | 60628 | 61213 | 15:44 | 6 | 15 | 0 | 0 | 4 | 4 | 0 | 0 | 9Min
| Production Lot | Production date | Brand name | Side | B/N | B/N | Time |  |  | Flat Screen | [5 empty] | Remark
|  |  |  | (N or S) | (Date) | (No) |  | Machine no. | No. | Bundle (pcs) | Twist (pcs) | Tangle (pcs) | Defect (pcs) | Long filament | Remain (g)
| June'26 | 28-Jun-26 | SDJC 2.0 x5N(E) | 6KN | 60628 | 61213 | 15:44 | 3 | 1 | 0 | 0 | 0 | 0 | 0 | 0 | 10Min
|  | 28-Jun-26 | SDJC 2.0 x5N(E) | 6KN | 60628 | 61213 | 15:44 | 6 | 2 | 0 | 0 | 1 | 1 | 0 | 0 | 10Min
|  | 28-Jun-26 | SDJC 2.0 x5N(E) | 6KN | 60628 | 61213 | 15:44 | 3 | 3 | 0 | 0 | 3 | 3 | 0 | 0 | 10Min
|  | 28-Jun-26 | SDJC 2.0 x5N(E) | 6KN | 60628 | 61213 | 15:44 | 6 | 4 | 0 | 0 | 2 | 2 | 0 | 0 | 10Min
|  | 28-Jun-26 | SDJC 2.0 x5N(E) | 6KN | 60628 | 61213 | 15:44 | 6 | 5 | 0 | 0 | 3 | 3 | 0 | 0 | 10Min
|  | 28-Jun-26 | SDJC 2.0 x5N(E) | 6KN | 60628 | 61213 | 15:44 | 3 | 6 | 0 | 0 | 3 | 3 | 0 | 0 | 10Min
|  | 28-Jun-26 | SDJC 2.0 x5N(E) | 6KN | 60628 | 61213 | 15:44 | 6 | 7 | 0 | 0 | 0 | 0 | 0 | 0 | 10Min
|  | 28-Jun-26 | SDJC 2.0 x5N(E) | 6KN | 60628 | 61213 | 15:44 | 3 | 8 | 0 | 0 | 0 | 0 | 0 | 0 | 10Min
|  | 28-Jun-26 | SDJC 2.0 x5N(E) | 6KN | 60628 | 61213 | 15:44 | 6 | 9 | 0 | 0 | 2 | 2 | 0 | 0 | 10Min
|  | 28-Jun-26 | SDJC 2.0 x5N(E) | 6KN | 60628 | 61213 | 15:44 | 3 | 10 | 0 | 0 | 3 | 3 | 0 | 0 | 10Min
|  | 28-Jun-26 | SDJC 2.0 x5N(E) | 6KN | 60628 | 61213 | 15:44 | 6 | 11 | 0 | 0 | 0 | 0 | 0 | 0 | 10Min
|  | 28-Jun-26 | SDJC 2.0 x5N(E) | 6KN | 60628 | 61213 | 15:44 | 3 | 12 | 0 | 0 | 0 | 0 | 0 | 0 | 10Min
|  | 28-Jun-26 | SDJC 2.0 x5N(E) | 6KN | 60628 | 61213 | 15:44 | 6 | 13 | 0 | 0 | 0 | 0 | 0 | 0 | 10Min
|  | 28-Jun-26 | SDJC 2.0 x5N(E) | 6KN | 60628 | 61213 | 15:44 | 3 | 14 | 0 | 0 | 0 | 0 | 0 | 0 | 10Min
|  | 28-Jun-26 | SDJC 2.0 x5N(E) | 6KN | 60628 | 61213 | 15:44 | 6 | 15 | 0 | 0 | 0 | 0 | 0 | 0 | 10Min

## SD1.1_5NUK(C)
SC27 | SD 1.1 x5NUK(C) |  |  | N-Side
| Std | FS bundle - X (max) | FS bundle – X | FS defect - X (max) | FS defect – X | FS remain - X (max) | FS remain – X |  |  | Long filament | Over Length | Dispersion
| CE | #REF! | #REF! | #REF! | #REF! | #REF! | #REF! | #REF! |  | #NAME? | - | -
| CL | #REF! | #REF! | #REF! | #REF! | #REF! | #REF! | - |  | 2 | 0 | 3.8
| AL | #REF! | #REF! | #REF! | #REF! | #REF! | #REF! | - |  | 4 | 1 | 3.5
หมายเหตุ :
| * X เป็นค่าเฉลี่ยของ X max ใน 1 วัน ถ้าX max เกิน STD ให้ stop product ช่วงเวลานั้น แล้วไม่นำมาคำนวนค่า X | [9 empty] | ** กรณีเกิน STD ให้พิจารณาว่าเป็น spider net หรือไม่ ถ้าไม่ใช่สามารถขายได้
| Production Lot | Production date | Brand name | Side | B/N | B/N | Time |  |  | Flat Screen | [5 empty] | Remark
|  |  |  | (N or S) | (Date) | (No) |  | Machine no. | No. | Bundle (pcs) | Twist (pcs) | Tangle (pcs) | Defect (pcs) | Long filament | Remain (g)
| June'26 | 23-Jun-26 | SD 1.1 x5NUK(C) | 7KN | 60623 | 71001 | 15:08 | 3 | 1 | 0 | 0 | 0 | 0 | 1 | 0 | 7 Min
|  | 23-Jun-26 | SD 1.1 x5NUK(C) | 7KN | 60623 | 71001 | 15:08 | 6 | 2 | 0 | 0 | 0 | 0 | 0 | 0 | 7Min
|  | 23-Jun-26 | SD 1.1 x5NUK(C) | 7KN | 60623 | 71001 | 15:08 | 3 | 3 | 0 | 0 | 1 | 1 | 1 | 0 | 7 Min
|  | 23-Jun-26 | SD 1.1 x5NUK(C) | 7KN | 60623 | 71001 | 15:08 | 6 | 4 | 0 | 0 | 0 | 0 | 0 | 0 | 7Min
|  | 23-Jun-26 | SD 1.1 x5NUK(C) | 7KN | 60623 | 71001 | 15:08 | 3 | 5 | 0 | 0 | 0 | 0 | 1 | 0 | 7 Min
|  | 23-Jun-26 | SD 1.1 x5NUK(C) | 7KN | 60623 | 71001 | 15:08 | 3 | 6 | 0 | 0 | 0 | 0 | 0 | 0 | 7 Min
|  | 23-Jun-26 | SD 1.1 x5NUK(C) | 7KN | 60623 | 71001 | 15:08 | 6 | 7 | 0 | 0 | 0 | 0 | 0 | 0 | 7 Min
|  | 23-Jun-26 | SD 1.1 x5NUK(C) | 7KN | 60623 | 71001 | 15:08 | 3 | 8 | 0 | 0 | 0 | 0 | 2 | 0 | 7Min
|  | 23-Jun-26 | SD 1.1 x5NUK(C) | 7KN | 60623 | 71001 | 15:08 | 6 | 9 | 0 | 0 | 0 | 0 | 0 | 0 | 7 Min
|  | 23-Jun-26 | SD 1.1 x5NUK(C) | 7KN | 60623 | 71001 | 15:08 | 3 | 10 | 0 | 0 | 1 | 1 | 0 | 0 | 7 Min
|  | 23-Jun-26 | SD 1.1 x5NUK(C) | 7KN | 60623 | 71001 | 15:08 | 6 | 11 | 0 | 0 | 0 | 0 | 0 | 0 | 7Min
|  | 23-Jun-26 | SD 1.1 x5NUK(C) | 7KN | 60623 | 71001 | 15:08 | 3 | 12 | 0 | 0 | 0 | 0 | 1 | 0 | 7 Min
|  | 23-Jun-26 | SD 1.1 x5NUK(C) | 7KN | 60623 | 71001 | 15:08 | 6 | 13 | 0 | 0 | 0 | 0 | 1 | 0 | 7Min
|  | 23-Jun-26 | SD 1.1 x5NUK(C) | 7KN | 60623 | 71001 | 15:08 | 3 | 14 | 0 | 0 | 0 | 0 | 1 | 0 | 7 Min
|  | 23-Jun-26 | SD 1.1 x5NUK(C) | 7KN | 60623 | 71001 | 15:08 | 6 | 15 | 0 | 0 | 1 | 1 | 0 | 0 | 7Min
| Production Lot | Production date | Brand name | Side | B/N | B/N | Time |  |  | Flat Screen | [5 empty] | Remark
|  |  |  | (N or S) | (Date) | (No) |  | Machine no. | No. | Bundle (pcs) | Twist (pcs) | Tangle (pcs) | Defect (pcs) | Long filament | Remain (g)
| June'26 | 23-Jun-26 | SD 1.1 x5NUK(C) | 7KN | 60623 | 71001 | 15:08 | 3 | 1 | 0 | 0 | 1 | 1 | 0 | 0 | 8Min
|  | 23-Jun-26 | SD 1.1 x5NUK(C) | 7KN | 60623 | 71001 | 15:08 | 6 | 2 | 0 | 0 | 0 | 0 | 0 | 0 | 8Min
|  | 23-Jun-26 | SD 1.1 x5NUK(C) | 7KN | 60623 | 71001 | 15:08 | 3 | 3 | 0 | 0 | 0 | 0 | 0 | 0 | 8Min
|  | 23-Jun-26 | SD 1.1 x5NUK(C) | 7KN | 60623 | 71001 | 15:08 | 3 | 4 | 0 | 0 | 0 | 0 | 2 | 0 | 8Min
|  | 23-Jun-26 | SD 1.1 x5NUK(C) | 7KN | 60623 | 71001 | 15:08 | 6 | 5 | 0 | 0 | 0 | 0 | 0 | 0 | 8Min
|  | 23-Jun-26 | SD 1.1 x5NUK(C) | 7KN | 60623 | 71001 | 15:08 | 3 | 6 | 0 | 0 | 0 | 0 | 0 | 0 | 8Min
|  | 23-Jun-26 | SD 1.1 x5NUK(C) | 7KN | 60623 | 71001 | 15:08 | 6 | 7 | 0 | 0 | 3 | 3 | 0 | 0 | 8Min
|  | 23-Jun-26 | SD 1.1 x5NUK(C) | 7KN | 60623 | 71001 | 15:08 | 3 | 8 | 0 | 0 | 0 | 0 | 2 | 0 | 8Min
|  | 23-Jun-26 | SD 1.1 x5NUK(C) | 7KN | 60623 | 71001 | 15:08 | 6 | 9 | 0 | 0 | 0 | 0 | 0 | 0 | 8Min
|  | 23-Jun-26 | SD 1.1 x5NUK(C) | 7KN | 60623 | 71001 | 15:08 | 3 | 10 | 0 | 0 | 0 | 0 | 0 | 0 | 8Min
|  | 23-Jun-26 | SD 1.1 x5NUK(C) | 7KN | 60623 | 71001 | 15:08 | 6 | 11 | 0 | 0 | 1 | 1 | 0 | 0 | 8Min
|  | 23-Jun-26 | SD 1.1 x5NUK(C) | 7KN | 60623 | 71001 | 15:08 | 3 | 12 | 0 | 0 | 2 | 2 | 0 | 0 | 8Min
|  | 23-Jun-26 | SD 1.1 x5NUK(C) | 7KN | 60623 | 71001 | 15:08 | 6 | 13 | 0 | 0 | 1 | 1 | 1 | 0 | 8Min
|  | 23-Jun-26 | SD 1.1 x5NUK(C) | 7KN | 60623 | 71001 | 15:08 | 3 | 14 | 0 | 0 | 0 | 0 | 0 | 0 | 8Min
|  | 23-Jun-26 | SD 1.1 x5NUK(C) | 7KN | 60623 | 71001 | 15:08 | 6 | 15 | 0 | 0 | 0 | 0 | 0 | 0 | 8Min
| Production Lot | Production date | Brand name | Side | B/N | B/N | Time |  |  | Flat Screen | [5 empty] | Remark
|  |  |  | (N or S) | (Date) | (No) |  | Machine no. | No. | Bundle (pcs) | Twist (pcs) | Tangle (pcs) | Defect (pcs) | Long filament | Remain (g)
| June'26 | 23-Jun-26 | SD 1.1 x5NUK(C) | 7KN | 60623 | 71001 | 15:08 | 3 | 1 | 0 | 0 | 0 | 0 | 1 | 0 | 9Min
|  | 23-Jun-26 | SD 1.1 x5NUK(C) | 7KN | 60623 | 71001 | 15:08 | 6 | 2 | 0 | 0 | 0 | 0 | 0 | 0 | 9Min
|  | 23-Jun-26 | SD 1.1 x5NUK(C) | 7KN | 60623 | 71001 | 15:08 | 3 | 3 | 0 | 0 | 2 | 2 | 0 | 0 | 9Min
|  | 23-Jun-26 | SD 1.1 x5NUK(C) | 7KN | 60623 | 71001 | 15:08 | 6 | 4 | 0 | 0 | 0 | 0 | 0 | 0 | 9Min
|  | 23-Jun-26 | SD 1.1 x5NUK(C) | 7KN | 60623 | 71001 | 15:08 | 3 | 5 | 0 | 0 | 1 | 1 | 0 | 0 | 9Min
|  | 23-Jun-26 | SD 1.1 x5NUK(C) | 7KN | 60623 | 71001 | 15:08 | 6 | 6 | 0 | 0 | 1 | 1 | 0 | 0 | 9Min
|  | 23-Jun-26 | SD 1.1 x5NUK(C) | 7KN | 60623 | 71001 | 15:08 | 3 | 7 | 0 | 0 | 0 | 0 | 0 | 0 | 9Min
|  | 23-Jun-26 | SD 1.1 x5NUK(C) | 7KN | 60623 | 71001 | 15:08 | 6 | 8 | 0 | 0 | 1 | 1 | 0 | 0 | 9Min
|  | 23-Jun-26 | SD 1.1 x5NUK(C) | 7KN | 60623 | 71001 | 15:08 | 3 | 9 | 0 | 0 | 0 | 0 | 0 | 0 | 9Min
|  | 23-Jun-26 | SD 1.1 x5NUK(C) | 7KN | 60623 | 71001 | 15:08 | 6 | 10 | 0 | 0 | 0 | 0 | 0 | 0 | 9Min
|  | 23-Jun-26 | SD 1.1 x5NUK(C) | 7KN | 60623 | 71001 | 15:08 | 3 | 11 | 0 | 0 | 1 | 1 | 0 | 0 | 9Min
|  | 23-Jun-26 | SD 1.1 x5NUK(C) | 7KN | 60623 | 71001 | 15:08 | 6 | 12 | 0 | 0 | 0 | 0 | 0 | 0 | 9Min
|  | 23-Jun-26 | SD 1.1 x5NUK(C) | 7KN | 60623 | 71001 | 15:08 | 3 | 13 | 0 | 0 | 0 | 0 | 0 | 0 | 9Min
|  | 23-Jun-26 | SD 1.1 x5NUK(C) | 7KN | 60623 | 71001 | 15:08 | 6 | 14 | 0 | 0 | 2 | 2 | 0 | 0 | 9Min
|  | 23-Jun-26 | SD 1.1 x5NUK(C) | 7KN | 60623 | 71001 | 15:08 | 3 | 15 | 0 | 0 | 0 | 0 | 0 | 0 | 9Min
| Production Lot | Production date | Brand name | Side | B/N | B/N | Time |  |  | Flat Screen | [5 empty] | Remark
|  |  |  | (N or S) | (Date) | (No) |  | Machine no. | No. | Bundle (pcs) | Twist (pcs) | Tangle (pcs) | Defect (pcs) | Long filament | Remain (g)
| June'26 | 23-Jun-26 | SD 1.1 x5NUK(C) | 7KN | 60622 | 71001 | 15:08 | 3 | 1 | 0 | 0 | 0 | 0 | 0 | 0 | 10Min
|  | 23-Jun-26 | SD 1.1 x5NUK(C) | 7KN | 60622 | 71001 | 15:08 | 6 | 2 | 0 | 0 | 0 | 0 | 0 | 0 | 10Min
|  | 23-Jun-26 | SD 1.1 x5NUK(C) | 7KN | 60622 | 71001 | 15:08 | 3 | 3 | 0 | 0 | 0 | 0 | 0 | 0 | 10Min
|  | 23-Jun-26 | SD 1.1 x5NUK(C) | 7KN | 60622 | 71001 | 15:08 | 6 | 4 | 0 | 0 | 0 | 0 | 0 | 0 | 10Min
|  | 23-Jun-26 | SD 1.1 x5NUK(C) | 7KN | 60622 | 71001 | 15:08 | 3 | 5 | 0 | 0 | 0 | 0 | 0 | 0 | 10Min
|  | 23-Jun-26 | SD 1.1 x5NUK(C) | 7KN | 60622 | 71001 | 15:08 | 6 | 6 | 0 | 0 | 0 | 0 | 0 | 0 | 10Min
|  | 23-Jun-26 | SD 1.1 x5NUK(C) | 7KN | 60622 | 71001 | 15:08 | 3 | 7 | 0 | 0 | 0 | 0 | 0 | 0 | 10Min
|  | 23-Jun-26 | SD 1.1 x5NUK(C) | 7KN | 60622 | 71001 | 15:08 | 6 | 8 | 0 | 0 | 0 | 0 | 0 | 0 | 10Min
|  | 23-Jun-26 | SD 1.1 x5NUK(C) | 7KN | 60622 | 71001 | 15:08 | 3 | 9 | 0 | 0 | 0 | 0 | 0 | 0 | 10Min
|  | 23-Jun-26 | SD 1.1 x5NUK(C) | 7KN | 60622 | 71001 | 15:08 | 6 | 10 | 0 | 0 | 0 | 0 | 0 | 0 | 10Min
|  | 23-Jun-26 | SD 1.1 x5NUK(C) | 7KN | 60622 | 71001 | 15:08 | 3 | 11 | 0 | 0 | 0 | 0 | 0 | 0 | 10Min
|  | 23-Jun-26 | SD 1.1 x5NUK(C) | 7KN | 60622 | 71001 | 15:08 | 6 | 12 | 0 | 0 | 0 | 0 | 0 | 0 | 10Min
|  | 23-Jun-26 | SD 1.1 x5NUK(C) | 7KN | 60622 | 71001 | 15:08 | 3 | 13 | 0 | 0 | 0 | 0 | 0 | 0 | 10Min
|  | 23-Jun-26 | SD 1.1 x5NUK(C) | 7KN | 60622 | 71001 | 15:08 | 6 | 14 | 0 | 0 | 0 | 0 | 0 | 0 | 10Min
|  | 23-Jun-26 | SD 1.1 x5NUK(C) | 7KN | 60622 | 71001 | 15:08 | 3 | 15 | 0 | 0 | 2 | 2 | 0 | 0 | 10Min

## summary
summary
วิธีการทดลอง
1.ชั่งน้ำหนักตัวอย่าง (Sample) ตามน้ำหนักมาตรฐาน (Standard Weight) ที่กำหนดสำหรับแต่ละแบรนด์ (ในการทดสอบนี้ใช้น้ำหนัก 58 กรัม สำหรับทุกตัวอย่าง)
2.เปิดน้ำและปรับ Flow Rate ให้อยู่ที่ 30 ± 1
3.ตั้งเวลาทดสอบเป็น 3 เวลา ได้แก่ 7, 8 และ 9 นาที
4.กดปุ่ม Start ที่เครื่อง Flat Screen เพื่อเริ่มการทดสอบ
5.เมื่อเวลาทดสอบถึง 5 นาที ให้คนตัวอย่าง 5 ครั้ง
6.เมื่อครบเวลาที่ตั้งไว้ เครื่องจะส่งสัญญาณเสียง ให้กดปุ่มหยุด (Stop) และปิดน้ำ
7.เก็บเส้นใยที่เหลือใน Plate เพื่อนำมาตรวจสอบ
8.คัดแยกประเภทของเส้นใยที่มีความผิดปกติ เช่น Bundle, Twist, Tangle และ Long Filament
9.บันทึกผลการทดสอบทั้งหมดลงใน Record Sheet
10.ทำซ้ำจนครบ15ครั้งสำหรับแต่ละเวลา(7,8และ9นาที) รวมเป็นทั้งหมด45ครั้งต่อแบรนด์
Condition
การลดระยะเวลาการทดสอบการตรวจหาเส้นใยผิดปกติด้วยเครื่อง Flat Screen โดยกำหนดเวลาทดสอบเป็น 7, 8 และ 9 นาที แทนเวลามาตรฐาน
และเพิ่มการกวนเส้นใยที่ นาทีที่ 5 จำนวน 5 รอบ เพื่อช่วยให้เส้นใยกระจายตัวและเพิ่มประสิทธิภาพในการตรวจหาเส้นใยผิดปกติ

## 10Min Charts
Flat Screen Test Summary by Brand
Standard test time: 10 minutes (Remark = 10Min)
Brand | Bundle (pcs) | Twist (pcs) | Tangle (pcs) | Defect (pcs) | Long filament | Remain (g)
SD3.0_5N(C) | 0 | 0 | 0 | 0 | 0 | 0
SD0.5_5N(E) | 0 | 0 | 10 | 10 | 1 | 0
SD1.1_5NU(E) | 0 | 0 | 0 | 0 | 1 | 0
SD1.1_5NU(E)T | 0 | 0 | 22 | 22 | 0 | 0
SDJC1.5_5N(E) | 0 | 0 | 13 | 13 | 0 | 0
SDJC2.0_5N(E) | 0 | 0 | 17 | 17 | 0 | 0
SD1.1_5NUK(C) | 0 | 0 | 2 | 2 | 0 | 0
Metric | Value
Bundle (pcs) | 0
Twist (pcs) | 0
Tangle (pcs) | 0
Defect (pcs) | 0
Long filament | 0
Remain (g) | 0
Metric | Value
Bundle (pcs) | 0
Twist (pcs) | 0
Tangle (pcs) | 10
Defect (pcs) | 10
Long filament | 1
Remain (g) | 0
Metric | Value
Bundle (pcs) | 0
Twist (pcs) | 0
Tangle (pcs) | 0
Defect (pcs) | 0
Long filament | 1
Remain (g) | 0
Metric | Value
Bundle (pcs) | 0
Twist (pcs) | 0
Tangle (pcs) | 22
Defect (pcs) | 22
Long filament | 0
Remain (g) | 0
Metric | Value
Bundle (pcs) | 0
Twist (pcs) | 0
Tangle (pcs) | 13
Defect (pcs) | 13
Long filament | 0
Remain (g) | 0
Metric | Value
Bundle (pcs) | 0
Twist (pcs) | 0
Tangle (pcs) | 17
Defect (pcs) | 17
Long filament | 0
Remain (g) | 0
Metric | Value
Bundle (pcs) | 0
Twist (pcs) | 0
Tangle (pcs) | 2
Defect (pcs) | 2
Long filament | 0
Remain (g) | 0